## 入力シート
コンクリート打設管理記録検索システム
| 事務所 | 構造物名 |  |  |  |  | 打設 時期 | 構造 |  |  | 寸法 |  |  |  | 材料 | [5 empty] | コンクリート |  |  | 最大 ひび割れ幅(mm) （沈みひび割れを除く） | 打継間隔 （日） | 整理番号 (番号をクリックすると詳細を確認できます。) | 整理番号 (番号をクリックすると詳細を確認できます。) | HP掲載年月 | データ修正
|  | 箇所 |  |  |  | 構造物 |  | 種類 | 構造物 | 部位 | リフト高(m) | 厚さ(m) | 幅 (長さ） (m) | 誘発 目地間隔(m) | セメント 種類 | 混和剤 | 混和材 | 補強材料 | 鉄筋比(%) |  | 試験強度(N/㎟) | 打設温度(℃) (打込み開始時） | 最高温度(℃)
|  |  | 管理橋梁名 | 座標（X） | 座標（ｙ） | [13 empty] | 実施 | (参考)補強検討前
1 | 周南土木建築事務所 | 高瀬第4橋 |  |  |  | A1橋台 | 9 | RC | 橋台 | たて壁② | 3.46 | 1.6 | 9.5 | --- | 高炉B種 | AE減水剤 | --- | --- | 0.22 | --- | 32.3 | 27 | 65.6 | 0.15 | 41 | H18-A-001-03 | H18-A-001-03 | H19.12
2 | 周南土木建築事務所 | 高瀬第4橋 |  |  |  | A1橋台 | 9 | RC | 橋台 | たて壁③ | 3.329 | 1.6 | 9.5 | --- | 高炉B種 | AE減水剤 | --- | --- | 0.25 | --- | 30.5 | 26 | 60.7 | 0.15 | 17 | H18-A-001-04 | H18-A-001-04 | H19.12
3 | 周南土木建築事務所 | 高瀬第4橋 |  |  |  | A1橋台 | 10 | RC | 橋台 | 胸壁 | 0.911 | 0.569 | 9.5 | --- | 高炉B種 | AE減水剤 | --- | --- | 0.53 | --- | 29.9 | 22 | 34.3 | 0 | 18 | H18-A-001-05 | H18-A-001-05 | H19.12
4 | 周南土木建築事務所 | 高瀬第4橋 |  |  |  | A2橋台 | 9 | RC | 橋台 | たて壁② | 3.4 | 1.617 | 9.5 | --- | 高炉B種 | AE減水剤 | --- | --- | 0.17 | --- | 31.6 | 25 | 62 | 0.1 | 30 | H18-A-002-03 | H18-A-002-03 | H19.12
5 | 周南土木建築事務所 | 高瀬第4橋 |  |  |  | A2橋台 | 10 | RC | 橋台 | たて壁③ | 2.862 | 1.617 | 9.5 | --- | 高炉B種 | AE減水剤 | --- | --- | 0.2 | --- | 31.1 | 24 | 62 | 0.15 | 17 | H18-A-002-04 | H18-A-002-04 | H19.12
6 | 周南土木建築事務所 | 高瀬第4橋 |  |  |  | A2橋台 | 10 | RC | 橋台 | 胸壁 | 0.938 | 0.577 | 9.5 | --- | 高炉B種 | AE減水剤 | --- | --- | 0.5 | --- | 32.2 | 22 | 35.5 | 0 | 10 | H18-A-002-05 | H18-A-002-05 | H19.12
7 | 周南土木建築事務所 | 夜市川周防高潮対策潮止堰 |  |  |  | 右岸下流端部 | 12 | RC | 擁壁 | たて壁① | 3.8 | 1.65 | 11.9 | --- | 高炉B種 | AE減水剤 | --- | --- | 0.07 | --- | 34.7 | 13 | 52.6 | 0.25 | 17 | H18-W-001-02 | H18-W-001-02 | H19.12
8 | 周南土木建築事務所 | 夜市川周防高潮対策潮止堰 |  |  |  | 右岸下流変化部 | 10 | RC | 擁壁 | たて壁② | 3 | 1.1 | 16.7 | --- | 高炉B種 | AE減水剤 | --- | --- | 0.09 | --- | 31.2 | 24 | 59.3 | 0.3 | 10 | H18-W-002-02 | H18-W-002-02 | H19.12
9 | 周南土木建築事務所 | 夜市川周防高潮対策潮止堰 |  |  |  | 右岸下流変化部 | 11 | RC | 擁壁 | たて壁③ | 4.15 | 1.1 | 16.7 | --- | 高炉B種 | AE減水剤 | --- | --- | 0.1 | --- | 35 | 17 | 49.3 | 0 |  | H18-W-002-03 | H18-W-002-03 | H19.12
10 | 周南土木建築事務所 | 夜市川周防高潮対策潮止堰 |  |  |  | 右岸水叩部 | 10 | RC | 擁壁 | たて壁① | 1.986 | 1.1 | 7.3 | --- | 高炉B種 | AE減水剤 | --- | --- | 0.09 | --- | 31.1 | 25 | 54.8 | 0 |  | H18-W-003-02 | H18-W-003-02 | H19.12
11 | 周南土木建築事務所 | 夜市川周防高潮対策潮止堰 |  |  |  | 右岸水叩部 | 12 | RC | 擁壁 | たて壁② | 4.15 | 1.1 | 7.3 | --- | 高炉B種 | AE減水剤 | --- | --- | 0.2 | --- | 34.4 | 12 | 43.4 | 0 |  | H18-W-003-03 | H18-W-003-03 | H19.12
12 | 周南土木建築事務所 | 夜市川周防高潮対策潮止堰 |  |  |  | 右岸上流(下流側) | 10 | RC | 擁壁 | たて壁① | 3 | 1.1 | 15.8 | --- | 高炉B種 | AE減水剤 | --- | --- | 0.09 | --- | 31 | 22.5 | 59.2 | 0.15 |  | H18-W-004-02 | H18-W-004-02 | H19.12
13 | 周南土木建築事務所 | 夜市川周防高潮対策潮止堰 |  |  |  | 右岸上流(下流側) | 11 | RC | 擁壁 | たて壁② | 3.4 | 1.1 | 15.8 | --- | 高炉B種 | AE減水剤 | --- | --- | 0.1 | --- | 34.2 | 17 | 48 | 0 |  | H18-W-004-03 | H18-W-004-03 | H19.12
14 | 周南土木建築事務所 | 夜市川周防高潮対策潮止堰 |  |  |  | 右岸上流(上流側) | 10 | RC | 擁壁 | たて壁① | 2.8 | 2.024 | 15.8 | --- | 高炉B種 | AE減水剤 | --- | --- | 0.05 | --- | 33.8 | 25 | 69.8 | 0.55 |  | H18-W-005-02 | H18-W-005-02 | H19.12
15 | 周南土木建築事務所 | 夜市川周防高潮対策潮止堰 |  |  |  | 右岸上流(上流側) | 12 | RC | 擁壁 | たて壁② | 3.276 | 1.424 | 15.8 | --- | 高炉B種 | AE減水剤 | --- | --- | 0.07 | --- | 34.6 | 12 | 50 | 0.55 |  | H18-W-005-03 | H18-W-005-03 | H19.12
16 | 山口土木建築事務所 | 国道２号高架橋（仮称） |  |  |  | P2橋脚 | 10 | RC | 橋脚 | 柱 | 3.6 | 2.1 | 1.5 | --- | 高炉B種 | AE減水剤 | --- | --- | 0.19 | --- | 31.6 | 23.5 | 56.9 | 0.06 |  | H18-P-001-02 | H18-P-001-02 | H19.12
17 | 美祢土木事務所 | 瀬々川道路函暗渠 |  |  |  | ①ブロック | 10 | RC | BOX | 側壁 | 5.401 | 0.8 | 11.9 | --- | 高炉B種 | AE減水剤 | --- | --- | 0.39 | --- | 33.1 | 21 | 46.5 | 0 |  | H18-B-001-01 | H18-B-001-01 | H19.12
18 | 美祢土木事務所 | 瀬々川道路函暗渠 |  |  |  | ①ブロック | 10 | RC | BOX | 頂版 | 0.8 | 0.8 | 5.8 | --- | 高炉B種 | AE減水剤 | --- | --- | 0.36 | --- | 33.1 | 21 | 54.4 | 0 |  | H18-B-001-02 | H18-B-001-02 | H19.12
19 | 美祢土木事務所 | 瀬々川道路函暗渠 |  |  |  | ②ブロック | 8 | RC | BOX | 底版 | 1.2 | 1.2 | 5.8 | --- | 高炉B種 | AE減水剤 | --- | --- | 1.77 | --- | 38.3 | 29.4 | 68.5 | 0 |  | H18-B-002-01 | H18-B-002-01 | H19.12
20 | 美祢土木事務所 | 瀬々川道路函暗渠 |  |  |  | ②ブロック | 11 | RC | BOX | 側壁 | 5.401 | 0.8 | 12 | --- | 高炉B種 | AE減水剤 | --- | --- | 0.2 | --- | 34.5 | 21 | 46.1 | 0 |  | H18-B-002-02 | H18-B-002-02 | H19.12
21 | 美祢土木事務所 | 瀬々川道路函暗渠 |  |  |  | ②ブロック | 11 | RC | BOX | 頂版 | 0.8 | 0.8 | 5.8 | --- | 高炉B種 | AE減水剤 | --- | --- | 0.63 | --- | 34.5 | 20.9 | 54.9 | 0 |  | H18-B-002-03 | H18-B-002-03 | H19.12
22 | 美祢土木事務所 | 瀬々川道路函暗渠 |  |  |  | ③ブロック | 8 | RC | BOX | 底版 | 1.2 | 1.2 | 12 | --- | 高炉B種 | AE減水剤 | --- | --- | 1.77 | --- | 37 | 29.5 | 62.8 | 0 |  | H18-B-003-01 | H18-B-003-01 | H19.12
23 | 美祢土木事務所 | 瀬々川道路函暗渠 |  |  |  | ③ブロック | 10 | RC | BOX | 側壁 | 5.401 | 0.8 | 5.8 | --- | 高炉B種 | AE減水剤 | --- | --- | 0.39 | --- | 35.3 | 21.9 | 51.4 | 0 |  | H18-B-003-02 | H18-B-003-02 | H19.12
24 | 美祢土木事務所 | 瀬々川道路函暗渠 |  |  |  | ③ブロック | 10 | RC | BOX | 頂版 | 0.8 | 0.8 | 5.8 | --- | 高炉B種 | AE減水剤 | --- | --- | 0.63 | --- | 35.3 | 21.9 | 58.1 | 0 |  | H18-B-003-03 | H18-B-003-03 | H19.12
25 | 長門土木建築事務所 | 第1田中橋 |  |  |  | A1橋台 | 10 | RC | 橋台 | たて壁 | 2.72 | 1.4 | 13.8 | --- | 高炉B種 | AE減水剤 | --- | --- | --- | --- | 28.1 | 21 | 58.5 | 0 |  | H18-A-004-03 | H18-A-004-03 | H19.12
26 | 長門土木建築事務所 | 第1田中橋 |  |  |  | A1橋台 | 10 | RC | 橋台 | 胸壁 | 1.08 | 0.5 | 13.8 | --- | 高炉B種 | AE減水剤 | --- | --- | --- | --- | 28.9 | 24 | 37.1 | 0 | 12 | H18-A-004-04 | H18-A-004-04 | H19.12
27 | 宇部小野田湾岸道路建設事務所 | 厚南高架橋（仮称） |  |  |  | NP39橋脚 | 12 | RC | 橋脚 | 底版 | 2.5 | 8 | 8.5 | --- | 普通 | AE減水剤 | --- | --- | 0.34 | --- | 31.7 | 12 | --- | 0.1 |  | H18-P-002-01 | H18-P-002-01 | H19.12
28 | 宇部小野田湾岸道路建設事務所 | 厚南高架橋（仮称） |  |  |  | NP39橋脚 | 12 | RC | 橋脚 | 柱 | 4.5 | 3 | 5.5 | --- | 普通 | AE減水剤 | --- | --- | 0.48 | --- | 31.4 | 14 | 54.5 | 0 |  | H18-P-002-02 | H18-P-002-02 | H19.12
29 | 宇部小野田湾岸道路建設事務所 | 厚南高架橋（仮称） |  |  |  | NP42橋脚 | 12 | RC | 橋脚 | 底版 | 2.5 | 8 | 9 | --- | 普通 | AE減水剤 | --- | --- | 0.15 | --- | 32.2 | 14 | --- | 0.08 |  | H18-P-003-01 | H18-P-003-01 | H19.12
30 | 宇部小野田湾岸道路建設事務所 | 厚南高架橋（仮称） |  |  |  | NP42橋脚 | 1 | RC | 橋脚 | 柱 | 4.5 | 3.2 | 6.9 | --- | 普通 | AE減水剤 | --- | --- | 0.37 | --- | 31.5 | 9 | 52.6 | 0 |  | H18-P-003-02 | H18-P-003-02 | H19.12
31 | 下関土木建築事務所 | 境橋 |  |  |  | A2橋台 | 2 | RC | 橋台 | たて壁 | 2.898 | 1.3 | 7.1 | --- | 高炉B種 | AE減水剤 | --- | 補強鉄筋B | 0.16 | 0.08 | 33 | 11 | 42.8 | 0 |  | H18-A-005-02 | H18-A-005-02 | H19.12
32 | 下関土木建築事務所 | 境橋 |  |  |  | A2橋台 | 2 | RC | 橋台 | 胸壁 | 0.8 | 0.5 | 7.1 | --- | 高炉B種 | AE減水剤 | --- | --- | 0.2 | --- | 33.7 | 10 | 37 | 0 | 8 | H18-A-005-03 | H18-A-005-03 | H19.12
33 | 宇部小野田湾岸道路建設事務所 | 大塚側道橋 |  |  |  | A1橋台 | 5 | RC | 橋台 | たて壁 | 2.3 | 2 | 12.6 | --- | 高炉B種 | AE減水剤 | --- | 補強鉄筋B | 0.1 | 0.05 | 36.1 | 21 | 69.4 | 0.2 | 38 | H18-A-006-02 | H18-A-006-02 | H19.12
34 | 山口土木建築事務所 | 四十八瀬川橋 |  |  |  | A1橋台 | 3 | RC | 橋台 | たて壁① | 2.7 | 2.1 | 10.1 | --- | 高炉B種 | AE減水剤 | --- | アラミド | 0.05 | --- | 35.4 | 13 | 60.5 | 0.35 |  | H18-A-007-02 | H18-A-007-02 | H19.12
35 | 山口土木建築事務所 | 四十八瀬川橋 |  |  |  | A1橋台 | 3 | RC | 橋台 | たて壁② | 1 | 2.1 | 10.1 | --- | 高炉B種 | AE減水剤 | --- | アラミド | 0.05 | --- | 34.8 | 16 | 50.3 | 0 | 3 | H18-A-007-03 | H18-A-007-03 | H19.12
36 | 山口土木建築事務所 | 四十八瀬川橋 |  |  |  | A1橋台 | 3 | RC | 橋台 | 胸壁 | 1.3 | 0.5 | 10.1 | --- | 高炉B種 | AE減水剤 | --- | アラミド | 0.62 | --- | 35.3 | 10 | 26.6 | 0 | 3 | H18-A-007-04 | H18-A-007-04 | H19.12
37 | 山口土木建築事務所 | 四十八瀬川橋 |  |  |  | A2橋台 | 1 | RC | 橋台 | たて壁① | 1.9 | 2.1 | 10.1 | --- | 高炉B種 | AE減水剤 | --- | 補強鉄筋A | 0.15 | 0.05 | 36.2 | 11 | 50 | 0 |  | H18-A-908-02 | H18-A-908-02 | H19.12 | H22.7リンク修正
38 | 山口土木建築事務所 | 四十八瀬川橋 |  |  |  | A2橋台 | 2 | RC | 橋台 | たて壁② | 4 | 2.1 | 10.1 | --- | 高炉B種 | AE減水剤 | --- | 補強鉄筋B | 0.15 | 0.05 | 36.6 | 11 | 57.5 | 0.3 | 21 | H18-A-908-03 | H18-A-908-03 | H19.12 | H22.7リンク修正
39 | 山口土木建築事務所 | 四十八瀬川橋 |  |  |  | A2橋台 | 2 | RC | 橋台 | 胸壁 | 1.3 | 0.5 | 10.1 | --- | 高炉B種 | AE減水剤 | --- | --- | 0.62 | --- | 36.7 | 16 | 33.4 | 0 | 7 | H18-A-908-04 | H18-A-908-04 | H19.12 | H22.7リンク修正
40 | 山口土木建築事務所 | 国道２号高架橋（仮称） |  |  |  | A1橋台 | 4 | RC | 橋台 | たて壁① | 2.7 | 2.2 | 20.3 | --- | 高炉B種 | AE減水剤 | --- | ガラス | 0.21 | --- | 35.7 | 16 | 62.2 | 0.1 |  | H18-A-009-02 | H18-A-009-02 | H19.12
41 | 山口土木建築事務所 | 国道２号高架橋（仮称） |  |  |  | A1橋台 | 5 | RC | 橋台 | たて壁② | 2.7 | 2.2 | 20.3 | --- | 高炉B種 | AE減水剤 | --- | ガラス | 0.21 | --- | 31.6 | 21 | 69.3 | 0.08 | 34 | H18-A-009-03 | H18-A-009-03 | H19.12
42 | 山口土木建築事務所 | 国道２号高架橋（仮称） |  |  |  | A1橋台 | 6 | RC | 橋台 | たて壁③ | 2.4 | 2.2 | 20.3 | --- | 高炉B種 | AE減水剤 | --- | ガラス | 0.21 | --- | 35.6 | 25 | 71.5 | 0.1 | 31 | H18-A-009-04 | H18-A-009-04 | H19.12
43 | 山口土木建築事務所 | 国道２号高架橋（仮称） |  |  |  | A1橋台 | 6 | RC | 橋台 | 胸壁① | 2.2 | 0.5 | 20.3 | --- | 高炉B種 | AE減水剤 | --- | ガラス | 0.32 | --- | 36.8 | 27 | 55.4 | 0.2 | 19 | H18-A-009-05 | H18-A-009-05 | H19.12
44 | 山口土木建築事務所 | 国道２号高架橋（仮称） |  |  |  | A1橋台 | 7 | RC | 橋台 | 胸壁② | 1.4 | 0.5 | 20.3 | --- | 高炉B種 | AE減水剤 | --- | ガラス | 0.32 | --- | 38.3 | 22.5 | 50.6 | 0.25 | 15 | H18-A-009-06 | H18-A-009-06 | H19.12
45 | 山口土木建築事務所 | 国道２号高架橋（仮称） |  |  |  | A2橋台 | 12 | RC | 橋台 | たて壁① | 2.7 | 1.7 | 25 | --- | 高炉B種 | AE減水剤 | --- | 補強鉄筋A | 0.33 | 0.19 | 32.4 | 13 | 52 | 0.06 |  | H18-A-010-02 | H18-A-010-02 | H19.12 | H20.8ｼｰﾄ修正
46 | 山口土木建築事務所 | 国道２号高架橋（仮称） |  |  |  | A2橋台 | 12 | RC | 橋台 | たて壁② | 2.1 | 1.7 | 25 | --- | 高炉B種 | AE減水剤 | --- | 補強鉄筋A | 0.37 | 0.19 | 31.8 | 12.5 | 49.5 | 0.04 | 11 | H18-A-010-03 | H18-A-010-03 | H19.12 | H20.8ｼｰﾄ修正
47 | 山口土木建築事務所 | 国道２号高架橋（仮称） |  |  |  | A2橋台 | 2 | RC | 橋台 | たて壁③ | 2.6 | 1.7 | 25 | --- | 高炉B種 | AE減水剤 | --- | 補強鉄筋B | 0.48 | 0.19 | 32.6 | 11 | 50.4 | 0.1 | 42 | H18-A-010-04 | H18-A-010-04 | H19.12
48 | 山口土木建築事務所 | 国道２号高架橋（仮称） |  |  |  | A2橋台 | 2 | RC | 橋台 | 胸壁 | 2.2 | 0.5 | 25 | --- | 高炉B種 | AE減水剤 | --- | 補強鉄筋B | 0.64 | 0.32 | 33.5 | 11 | 30 | 0.2 | 20 | H18-A-010-05 | H18-A-010-05 | H19.12
49 | 山口土木建築事務所 | 松坂橋 |  |  |  | A1橋台 | 2 | RC | 橋台 | たて壁① | 1.7 | 2 | 11.5 | --- | 高炉B種 | AE減水剤 | 膨張材 | --- | 0.19 | --- | 37.7 | 11 | 56.7 | 0.1 |  | H18-A-011-01 | H18-A-011-01 | H19.12
50 | 山口土木建築事務所 | 松坂橋 |  |  |  | A1橋台 | 3 | RC | 橋台 | たて壁② | 3.5 | 2 | 11.5 | --- | 高炉B種 | AE減水剤 | 膨張材 | --- | 0.19 | --- | 36.7 | 12 | 46.5 | 0.35 | 16 | H18-A-011-02 | H18-A-011-02 | H19.12
51 | 山口土木建築事務所 | 松坂橋 |  |  |  | A1橋台 | 4 | RC | 橋台 | たて壁③ | 3.5 | 2 | 11.5 | --- | 高炉B種 | AE減水剤 | 膨張材 | --- | 0.19 | --- | 36.3 | 16 | 65.9 | 0.15 | 27 | H18-A-011-03 | H18-A-011-03 | H19.12
52 | 山口土木建築事務所 | 松坂橋 |  |  |  | A1橋台 | 4 | RC | 橋台 | たて壁④ | 1.7 | 2 | 11.5 | --- | 高炉B種 | AE減水剤 | 膨張材 | --- | 0.19 | --- | 33.9 | 19 | 60.3 | 0 | 14 | H18-A-011-04 | H18-A-011-04 | H19.12
53 | 山口土木建築事務所 | 松坂橋 |  |  |  | A1橋台 | 5 | RC | 橋台 | 胸壁 | 2 | 0.5 | 11.5 | --- | 高炉B種 | AE減水剤 | 膨張材 | --- | 0.32 | --- | 36.3 | 23 | 52.9 | 0.08 | 21 | H18-A-011-05 | H18-A-011-05 | H19.12
54 | 山口土木建築事務所 | 松坂橋 |  |  |  | A2橋台 | 5 | RC | 橋台 | たて壁① | 1.8 | 2 | 11.5 | --- | 高炉B種 | AE減水剤 | --- | 補強鉄筋A | 0.13 | 0.08 | 36.2 | 22 | 65.8 | 0.3 |  | H18-A-012-03 | H18-A-012-03 | H19.12
55 | 山口土木建築事務所 | 松坂橋 |  |  |  | A2橋台 | 6 | RC | 橋台 | たて壁② | 3.6 | 2 | 11.5 | --- | 高炉B種 | AE減水剤 | --- | 補強鉄筋A | 0.1 | 0.08 | 36.2 | 28 | 70.8 | 0.2 | 22 | H18-A-012-04 | H18-A-012-04 | H19.12
56 | 山口土木建築事務所 | 松坂橋 |  |  |  | A2橋台 | 7 | RC | 橋台 | たて壁③ | 2 | 2 | 11.5 | --- | 高炉B種 | AE減水剤 | --- | ガラス | 0.07 | --- | 36.9 | 26 | 70.3 | 0.1 | 22 | H18-A-012-05 | H18-A-012-05 | H19.12
57 | 山口土木建築事務所 | 松坂橋 |  |  |  | A2橋台 | 7 | RC | 橋台 | 胸壁 | 2 | 0.5 | 11.5 | --- | 高炉B種 | AE減水剤 | --- | ガラス | 0.32 | --- | 34.3 | 28.5 | 59.1 | 0.15 | 19 | H18-A-012-06 | H18-A-012-06 | H19.12
58 | 美祢土木事務所 | 金田ため池橋 |  |  |  | 本線A1橋台 | 3 | RC | 橋台 | たて壁① | 5.4 | 2 | 11.6 | --- | 高炉B種 | AE減水剤 | --- | 補強鉄筋A | 0.21 | 0.19 | 37.6 | 11 | 58.2 | 0.04 | 23 | H18-A-013-02 | H18-A-013-02 | H19.12
59 | 美祢土木事務所 | 金田ため池橋 |  |  |  | 本線A1橋台 | 7 | RC | 橋台 | たて壁② | 4.6 | 2 | 11.6 | --- | 高炉B種 | AE減水剤 | 膨張材 | --- | 0.19 | --- | 35.6 | 28 | 73.6 | 0.15 | 104 | H18-A-013-03 | H18-A-013-03 | H19.12
60 | 美祢土木事務所 | 金田ため池橋 |  |  |  | 本線A1橋台 | 7 | RC | 橋台 | 胸壁 | 3.3 | 0.6 | 11.6 | --- | 高炉B種 | AE減水剤 | 膨張材 | --- | 0.26 | --- | 33.9 | 31 | 63.5 | 0.15 | 20 | H18-A-013-04 | H18-A-013-04 | H19.12
61 | 美祢土木事務所 | 金田ため池橋 |  |  |  | BランプA1橋台 | 4 | RC | 橋台 | たて壁① | 5.4 | 1.9 | 8 | --- | 高炉B種 | AE減水剤 | --- | 補強鉄筋A | 0.25 | 0.2 | 35.4 | 15 | 55.2 | 0 |  | H18-A-014-02 | H18-A-014-02 | H19.12
62 | 美祢土木事務所 | 金田ため池橋 |  |  |  | BランプA1橋台 | 6 | RC | 橋台 | たて壁② | 4.2 | 1.9 | 8 | --- | 高炉B種 | AE減水剤 | --- | 補強鉄筋B | 0.24 | 0.2 | 35.2 | 27 | 69.3 | 0.1 | 74 | H18-A-014-03 | H18-A-014-03 | H19.12
63 | 美祢土木事務所 | 金田ため池橋 |  |  |  | BランプA1橋台 | 7 | RC | 橋台 | 胸壁 | 3 | 0.6 | 8 | --- | 高炉B種 | AE減水剤 | --- | アラミド | 0.26 | --- | 31.7 | 25 | 52 | 0.04 | 23 | H18-A-014-04 | H18-A-014-04 | H19.12
64 | 美祢土木事務所 | 金田ため池橋 |  |  |  | 本線A2橋台 | 2 | RC | 橋台 | たて壁① | 5 | 2 | 12.5 | --- | 普通 | AE減水剤 | --- | --- | 0.19 | --- | 35.5 | 13 | 58 | 0.2 | 19 | H18-A-003-02 | H18-A-003-02 | H19.12
65 | 美祢土木事務所 | 金田ため池橋 |  |  |  | 本線A2橋台 | 5 | RC | 橋台 | たて壁② | 4.8 | 2 | 12.5 | --- | 普通 | AE減水剤 | --- | --- | 0.19 | --- | 33.8 | 20 | 66.6 | 0.2 | 91 | H18-A-003-03 | H18-A-003-03 | H19.12
66 | 美祢土木事務所 | 金田ため池橋 |  |  |  | 本線A2橋台 | 6 | RC | 橋台 | 胸壁 | 3.3 | 0.6 | 12.5 | --- | 普通 | AE減水剤 | --- | --- | 0.26 | --- | 34.9 | 28 | 61.5 | 0.25 | 51 | H18-A-003-04 | H18-A-003-04 | H19.12
67 | 美祢土木事務所 | 金田ため池橋 |  |  |  | BランプA2橋台 | 3 | RC | 橋台 | たて壁① | 4.5 | 1.9 | 8 | --- | 高炉B種 | AE減水剤 | --- | アラミド | 0.2 | --- | 37.6 | 8.9 | 48.6 | 0 |  | H18-A-015-02 | H18-A-015-02 | H19.12
68 | 美祢土木事務所 | 金田ため池橋 |  |  |  | BランプA2橋台 | 5 | RC | 橋台 | たて壁② | 5.1 | 1.9 | 8 | --- | 高炉B種 | AE減水剤 | --- | アラミド | 0.2 | --- | 32.6 | 23 | 65.4 | 0.1 | 78 | H18-A-015-03 | H18-A-015-03 | H19.12
69 | 美祢土木事務所 | 金田ため池橋 |  |  |  | BランプA2橋台 | 7 | RC | 橋台 | 胸壁 | 3.2 | 0.6 | 8 | --- | 高炉B種 | AE減水剤 | --- | アラミド | 0.26 | --- | --- | 28 | 55.1 | 0.1 | 45 | H18-A-015-04 | H18-A-015-04 | H19.12
70 | 美祢土木事務所 | 金田ため池橋 |  |  |  | CランプA2橋台 | 2 | RC | 橋台 | たて壁① | 4 | 2 | 8.2 | --- | 高炉B種 | AE減水剤 | --- | ガラス | 0.23 | --- | 36.8 | 13 | 51.7 | 0 | 18 | H18-A-016-02 | H18-A-016-02 | H19.12
71 | 美祢土木事務所 | 金田ため池橋 |  |  |  | CランプA2橋台 | 5 | RC | 橋台 | たて壁② | 3.6 | 2 | 8.2 | --- | 高炉B種 | AE減水剤 | --- | ガラス | 0.23 | --- | 35.1 | 20 | 60.2 | 0.15 | 81 | H18-A-016-03 | H18-A-016-03 | H19.12
72 | 美祢土木事務所 | 金田ため池橋 |  |  |  | CランプA2橋台 | 6 | RC | 橋台 | たて壁③ | 3.3 | 2 | 8.2 | --- | 高炉B種 | AE減水剤 | --- | ガラス | 0.23 | --- | 31.2 | 22 | 65.4 | 0.08 | 22 | H18-A-016-04 | H18-A-016-04 | H19.12
73 | 美祢土木事務所 | 金田ため池橋 |  |  |  | CランプA2橋台 | 7 | RC | 橋台 | 胸壁 | 3.2 | 0.6 | 8.2 | --- | 高炉B種 | AE減水剤 | --- | ガラス | 0.81 | --- | 32.9 | 27 | 55 | 0 | 27 | H18-A-016-05 | H18-A-016-05 | H19.12
74 | 岩国土木建築事務所 | 牛野谷線地下道函渠 |  |  |  | ①ブロック | 1 | RC | BOX | 底板 | 0.4 | 0.4 | --- | --- | 高炉B種 | AE減水剤 | 膨張材 | --- | 0.45 | --- | 33.3 | 12 | --- | 0 |  | H18-B-004-01 | H18-B-004-01 | H20.6
75 | 岩国土木建築事務所 | 牛野谷線地下道函渠 |  |  |  | ①ブロック | 2 | RC | BOX | 側壁 | 2.6 | 0.4 | --- | --- | 高炉B種 | AE減水剤 | 膨張材 | --- | 0.25 | --- | 32.4 | 14 | --- | 0 |  | H18-B-004-02 | H18-B-004-02 | H20.6
76 | 岩国土木建築事務所 | 牛野谷線地下道函渠 |  |  |  | ①ブロック | 3 | RC | BOX | 頂版 | 0.4 | 3.3 | --- | --- | 高炉B種 | AE減水剤 | 膨張材 | --- | 0.45 | --- | 34.1 | 13 | 27.2 | 0 |  | H18-B-004-03 | H18-B-004-03 | H20.6
77 | 岩国土木建築事務所 | 牛野谷線地下道函渠 |  |  |  | ②ブロック | 1 | RC | BOX | 底板 | 0.4 | 3.3 | --- | --- | 高炉B種 | AE減水剤 | 膨張材 | --- | 0.45 | --- | 33.3 | 12 | --- | 0 |  | H18-B-005-01 | H18-B-005-01 | H20.6
78 | 岩国土木建築事務所 | 牛野谷線地下道函渠 |  |  |  | ②ブロック | 2 | RC | BOX | 側壁 | 2.6 | 0.4 | --- | --- | 高炉B種 | AE減水剤 | 膨張材 | --- | 0.25 | --- | 32.4 | 14 | --- | 0 |  | H18-B-005-02 | H18-B-005-02 | H20.6
79 | 岩国土木建築事務所 | 牛野谷線地下道函渠 |  |  |  | ②ブロック | 3 | RC | BOX | 頂版 | 0.4 | 3.3 | --- | --- | 高炉B種 | AE減水剤 | 膨張材 | --- | 0.45 | --- | 34.1 | 13 | 28.3 | 0 |  | H18-B-005-03 | H18-B-005-03 | H20.6
80 | 柳井土木建築事務所 | 大島環状線第５護岸工 |  |  |  | 65ブロック | 7 | 無筋 | 擁壁 | その他 | 1.2 | 1.4 | 9 | --- | 高炉B種 | AE減水剤 | --- | --- | --- | --- | 28.4 | 28 | 48.5 | 0 |  | H18-W-006-01 | H18-W-006-01 | H20.6
81 | 柳井土木建築事務所 | ２号橋 |  |  |  | A1橋台 | 3 | RC | 橋台 | たて壁① | 1.8 | 1.5 | 5.2 | --- | 高炉B種 | AE減水剤 | --- | --- | 0.07 | --- | 33.3 | 9.5 | 37.8 | 0 |  | H18-A-017-02 | H18-A-017-02 | H20.6
82 | 柳井土木建築事務所 | ２号橋 |  |  |  | A1橋台 | 3 | RC | 橋台 | たて壁② | 1.8 | 1.5 | 5.2 | --- | 高炉B種 | AE減水剤 | --- | --- | 0.07 | --- | 30.3 | 11.5 | 40.4 | 0 | 4 | H18-A-017-03 | H18-A-017-03 | H20.6
83 | 柳井土木建築事務所 | ２号橋 |  |  |  | A1橋台 | 3 | RC | 橋台 | 胸壁 | 2.4 | 0.5 | 5.2 | --- | 高炉B種 | AE減水剤 | --- | --- | 0.55 | --- | 33.4 | 12.2 | 34.4 | 0 | 5 | H18-A-017-04 | H18-A-017-04 | H20.6
84 | 柳井土木建築事務所 | ２号橋 |  |  |  | A2橋台 | 3 | RC | 橋台 | たて壁① | 1.8 | 1.5 | 5.3 | --- | 高炉B種 | AE減水剤 | --- | --- | 0.11 | --- | 33.3 | 9.5 | 40.4 | 0 |  | H18-A-018-02 | H18-A-018-02 | H20.6
85 | 柳井土木建築事務所 | ２号橋 |  |  |  | A2橋台 | 3 | RC | 橋台 | たて壁② | 1.8 | 1.5 | 5.3 | --- | 高炉B種 | AE減水剤 | --- | --- | 0.11 | --- | 33.3 | 11.5 | 40.4 | 0 | 4 | H18-A-018-03 | H18-A-018-03 | H20.6
86 | 柳井土木建築事務所 | ２号橋 |  |  |  | A2橋台 | 3 | RC | 橋台 | 胸壁 | 2.3 | 0.5 | 5.3 | --- | 高炉B種 | AE減水剤 | --- | --- | 0.66 | --- | 33.4 | 12.2 | 40 | 0 | 5 | H18-A-018-04 | H18-A-018-04 | H20.6
87 | 山口土木建築事務所 | 国道２号高架橋（仮称） |  |  |  | P1橋脚 | 5 | RC | 橋脚 | 底版 | 2 | 6 | 17.5 | --- | 高炉B種 | AE減水剤 | --- | --- | 0.05 | --- | 36.5 | 23 | --- | 0.08 |  | H18-P-004-01 | H18-P-004-01 | H20.6
88 | 山口土木建築事務所 | 国道２号高架橋（仮称） |  |  |  | P1橋脚 | 6 | RC | 橋脚 | 柱① | 2.7 | 3.1 | 1.5 | --- | 高炉B種 | AE減水剤 | --- | --- | 0.17 | --- | 33.8 | 25 | 60.3 | 0 |  | H18-P-004-02 | H18-P-004-02 | H20.6
89 | 山口土木建築事務所 | 国道２号高架橋（仮称） |  |  |  | P1橋脚 | 6 | RC | 橋脚 | 柱② | 1.8 | 3.1 | 1.5 | --- | 高炉B種 | AE減水剤 | --- | --- | 0.17 | --- | 36.1 | 30 | --- | 0.1 |  | H18-P-004-03 | H18-P-004-03 | H20.6
90 | 山口土木建築事務所 | 国道２号高架橋（仮称） |  |  |  | P1橋脚 | 9 | RC | 橋脚 | 梁① | 2.8 | 3.1 | 22.5 | --- | 高炉B種 | AE減水剤 | --- | --- | 0.17 | --- | 35.4 | 28 | --- | 0.1 |  | H18-P-004-04 | H18-P-004-04 | H20.6
91 | 山口土木建築事務所 | 国道２号高架橋（仮称） |  |  |  | P1橋脚 | 9 | RC | 橋脚 | 梁② | 1.4 | 1.3 | 22.5 | --- | 高炉B種 | AE減水剤 | --- | --- | 0.12 | --- | 34.4 | 31 | --- | 0.06 |  | H18-P-004-05 | H18-P-004-05 | H20.6
92 | 山口土木建築事務所 | 朝田川橋 |  |  |  | A1橋台 | 3 | RC | 橋台 | 底版 | 2.5 | 3.5 | 10.1 | --- | 高炉B種 | AE減水剤 | --- | --- | 0.11 | --- | 37.2 | 18 | --- | 0 |  | H18-A-019-01 | H18-A-019-01 | H20.6
93 | 山口土木建築事務所 | 朝田川橋 |  |  |  | A1橋台 | 6 | RC | 橋台 | たて壁 | 1.8 | 2 | 10.1 | --- | 高炉B種 | AE減水剤 | --- | --- | 0.05 | --- | 36.1 | 24 | 66.6 | 0.15 | 74 | H18-A-019-02 | H18-A-019-02 | H20.6
94 | 山口土木建築事務所 | 朝田川橋 |  |  |  | A1橋台 | 6 | RC | 橋台 | 胸壁 | 3.1 | 0.5 | 10.1 | --- | 高炉B種 | AE減水剤 | --- | --- | 0.92 | --- | 36.7 | 29 | 57.8 | 0 | 16 | H18-A-019-03 | H18-A-019-03 | H20.6
95 | 山口土木建築事務所 | 朝田川橋 |  |  |  | P1橋脚 | 5 | RC | 橋脚 | 底版 | 1.5 | 7 | 6.5 | --- | 高炉B種 | AE減水剤 | --- | --- | 0.05 | --- | 34.7 | 20 | --- | 0 |  | H18-P-005-01 | H18-P-005-01 | H20.6
96 | 山口土木建築事務所 | 朝田川橋 |  |  |  | P1橋脚 | 5 | RC | 橋脚 | 柱① | 2.7 | 2 | 4 | --- | 高炉B種 | AE減水剤 | --- | --- | 0.19 | --- | 36.5 | 21 | 64.2 | 0 |  | H18-P-005-02 | H18-P-005-02 | H20.6
97 | 山口土木建築事務所 | 朝田川橋 |  |  |  | P1橋脚 | 5 | RC | 橋脚 | 柱② | 3.6 | 2 | 4 | --- | 高炉B種 | AE減水剤 | --- | --- | 0.19 | --- | 36.8 | 24 | --- | 0 |  | H18-P-005-03 | H18-P-005-03 | H20.6
98 | 山口土木建築事務所 | 朝田川橋 |  |  |  | P1橋脚 | 6 | RC | 橋脚 | 柱③ | 3.6 | 2 | 4 | --- | 高炉B種 | AE減水剤 | --- | --- | 0.19 | --- | 36.5 | 27 | --- | 0 |  | H18-P-005-04 | H18-P-005-04 | H20.6 | R6.3修正
99 | 山口土木建築事務所 | 朝田川橋 |  |  |  | P1橋脚 | 6 | RC | 橋脚 | 柱④ | 3.6 | 2 | 4 | --- | 高炉B種 | AE減水剤 | --- | --- | 0.1 | --- | 36.7 | 30 | --- | 0 |  | H18-P-005-05 | H18-P-005-05 | H20.6
100 | 山口土木建築事務所 | 朝田川橋 |  |  |  | P1橋脚 | 7 | RC | 橋脚 | 柱⑤ | 2.7 | 2 | 4 | --- | 高炉B種 | AE減水剤 | --- | --- | 0.1 | --- | 36.7 | 28 | --- | 0.35 |  | H18-P-005-06 | H18-P-005-06 | H20.6
101 | 山口土木建築事務所 | 朝田川橋 |  |  |  | P1橋脚 | 8 | RC | 橋脚 | 梁 | 2.5 | 2 | 4 | --- | 高炉B種 | AE減水剤 | --- | --- | 0.09 | --- | 34.6 | 31 | --- | 0 |  | H18-P-005-07 | H18-P-005-07 | H20.6
102 | 山口土木建築事務所 | 朝田川橋 |  |  |  | P2橋脚 | 3 | RC | 橋脚 | 底版 | 1.5 | 6.5 | 7.5 | --- | 高炉B種 | AE減水剤 | --- | --- | 0.02 | --- | 37.6 | 12 | --- | 0 |  | H18-P-006-01 | H18-P-006-01 | H20.6
103 | 山口土木建築事務所 | 朝田川橋 |  |  |  | P2橋脚 | 4 | RC | 橋脚 | 柱① | 3.6 | 2 | 4 | --- | 高炉B種 | AE減水剤 | --- | --- | 0.19 | --- | 34.9 | 15 | 58.8 | 0 |  | H18-P-006-02 | H18-P-006-02 | H20.6
104 | 山口土木建築事務所 | 朝田川橋 |  |  |  | P2橋脚 | 4 | RC | 橋脚 | 柱② | 3.6 | 2 | 4 | --- | 高炉B種 | AE減水剤 | --- | --- | 0.19 | --- | 35.5 | 18 | --- | 0 |  | H18-P-006-03 | H18-P-006-03 | H20.6
105 | 山口土木建築事務所 | 朝田川橋 |  |  |  | P2橋脚 | 5 | RC | 橋脚 | 柱③ | 3.6 | 2 | 4 | --- | 高炉B種 | AE減水剤 | --- | --- | 0.19 | --- | 35.1 | 20 | --- | 0 |  | H18-P-006-04 | H18-P-006-04 | H20.6
106 | 山口土木建築事務所 | 朝田川橋 |  |  |  | P2橋脚 | 5 | RC | 橋脚 | 柱④ | 3.6 | 2 | 4 | --- | 高炉B種 | AE減水剤 | --- | --- | 0.1 | --- | 36.5 | 21 | --- | 0 |  | H18-P-006-05 | H18-P-006-05 | H20.6
107 | 山口土木建築事務所 | 朝田川橋 |  |  |  | P2橋脚 | 5 | RC | 橋脚 | 柱⑤ | 3.6 | 2 | 4 | --- | 高炉B種 | AE減水剤 | --- | --- | 0.1 | --- | 36.8 | 24 | --- | 0 |  | H18-P-006-06 | H18-P-006-06 | H20.6
108 | 山口土木建築事務所 | 朝田川橋 |  |  |  | P2橋脚 | 7 | RC | 橋脚 | 梁 | 2.2 | 2 | 8 | --- | 高炉B種 | AE減水剤 | --- | --- | 0.18 | --- | 36.6 | 28 | --- | 0 |  | H18-P-006-07 | H18-P-006-07 | H20.6
109 | 山口土木建築事務所 | 朝田川橋 |  |  |  | P3橋脚 | 3 | RC | 橋脚 | 底版 | 1.5 | 6.5 | 7.5 | --- | 高炉B種 | AE減水剤 | --- | --- | 0.02 | --- | 36.7 | 15 | --- | 0 |  | H18-P-007-01 | H18-P-007-01 | H20.6
110 | 山口土木建築事務所 | 朝田川橋 |  |  |  | P3橋脚 | 4 | RC | 橋脚 | 柱① | 3.6 | 2 | 4 | --- | 高炉B種 | AE減水剤 | --- | --- | 0.19 | --- | 34.9 | 18 | 60.3 | 0 |  | H18-P-007-02 | H18-P-007-02 | H20.6
111 | 山口土木建築事務所 | 朝田川橋 |  |  |  | P3橋脚 | 4 | RC | 橋脚 | 柱② | 3.6 | 2 | 4 | --- | 高炉B種 | AE減水剤 | --- | --- | 0.19 | --- | 35.5 | 18 | --- | 0 |  | H18-P-007-03 | H18-P-007-03 | H20.6
112 | 山口土木建築事務所 | 朝田川橋 |  |  |  | P3橋脚 | 5 | RC | 橋脚 | 柱③ | 3.6 | 2 | 4 | --- | 高炉B種 | AE減水剤 | --- | --- | 0.19 | --- | 36 | 19 | --- | 0 |  | H18-P-007-04 | H18-P-007-04 | H20.6
113 | 山口土木建築事務所 | 朝田川橋 |  |  |  | P3橋脚 | 5 | RC | 橋脚 | 柱④ | 3.6 | 2 | 4 | --- | 高炉B種 | AE減水剤 | --- | --- | 0.1 | --- | 35.5 | 22 | --- | 0 |  | H18-P-007-05 | H18-P-007-05 | H20.6
114 | 山口土木建築事務所 | 朝田川橋 |  |  |  | P3橋脚 | 7 | RC | 橋脚 | 梁 | 3.1 | 2 | 8 | --- | 高炉B種 | AE減水剤 | --- | --- | 0.09 | --- | 36 | 27 | --- | 0 |  | H18-P-007-06 | H18-P-007-06 | H20.6
115 | 長門土木建築事務所 | ８号橋 |  |  |  | A1橋台 | 5 | RC | 橋台 | たて壁 | 4.7 | 1.4 | 10.6 | --- | 高炉B種 | AE減水剤 | --- | --- | 0.08 | --- | 35.4 | 20 | 59.1 | 0.4 | 35 | H18-A-020-02 | H18-A-020-02 | H20.6
116 | 長門土木建築事務所 | ８号橋 |  |  |  | A1橋台 | 5 | RC | 橋台 | 胸壁 | 1.2 | 0.5 | 10.6 | --- | 高炉B種 | AE減水剤 | --- | --- | 0.32 | --- | 35.1 | 21 | 40.1 | 0 | 9 | H18-A-020-03 | H18-A-020-03 | H20.6
117 | 長門土木建築事務所 | ８号橋 |  |  |  | A2橋台 | 9 | RC | 橋台 | たて壁① | 1.8 | 1.4 | 11 | --- | 高炉B種 | AE減水剤 | --- | --- | 0.08 | --- | 33.5 | 20 | 67.2 | 0.06 | 13 | H18-A-021-02 | H18-A-021-02 | H20.6
118 | 長門土木建築事務所 | ８号橋 |  |  |  | A2橋台 | 10 | RC | 橋台 | たて壁② | 4.1 | 1.4 | 11 | --- | 高炉B種 | AE減水剤 | --- | --- | 0.08 | --- | 33.2 | 28 | 62.2 | 0.1 | 15 | H18-A-021-03 | H18-A-021-03 | H20.6
119 | 長門土木建築事務所 | ６号橋 |  |  |  | A2橋台 | 6 | RC | 橋台 | 基礎 | 2 | 3 | 8.2 | --- | 高炉B種 | AE減水剤 | --- | --- | 0.03 | --- | 34 | 27 | 66.4 | 0 |  | H18-A-022-01 | H18-A-022-01 | H20.6
120 | 長門土木建築事務所 | ６号橋 |  |  |  | A2橋台 | 7 | RC | 橋台 | たて壁 | 2.9 | 2.5 | 8.2 | --- | 高炉B種 | AE減水剤 | --- | --- | 0.04 | --- | 35.4 | 27 | 67.2 | 0 | 14 | H18-A-022-02 | H18-A-022-02 | H20.6
121 | 長門土木建築事務所 | ６号橋 |  |  |  | A2橋台 | 7 | RC | 橋台 | 胸壁 | 1.8 | 1 | 8.2 | --- | 高炉B種 | AE減水剤 | --- | --- | 0.1 | --- | 35.3 | 24 | 56.5 | 0 | 12 | H18-A-022-03 | H18-A-022-03 | H20.6
122 | 宇部土木建築事務所 | 持世寺橋 |  |  |  | A2橋台 | 6 | RC | 橋台 | たて壁① | 3.1 | 2 | 11 | --- | 高炉B種 | AE減水剤 | --- | --- | 0.08 | --- | 35.1 | 25 | 73.8 | 0 | 21 | H18-A-023-02 | H18-A-023-02 | H20.6
123 | 宇部土木建築事務所 | 持世寺橋 |  |  |  | A2橋台 | 7 | RC | 橋台 | たて壁② | 3.1 | 2 | 11 | --- | 高炉B種 | AE減水剤 | --- | --- | 0.08 | --- | 37.5 | 27 | 71.7 | 0 | 19 | H18-A-023-03 | H18-A-023-03 | H20.6
124 | 宇部土木建築事務所 | 持世寺橋 |  |  |  | A2橋台 | 7 | RC | 橋台 | 胸壁 | 2.5 | 0.7 | 11 | --- | 高炉B種 | AE減水剤 | --- | --- | 0.23 | --- | 38.6 | 25 | 31 | 0 | 24 | H18-A-023-04 | H18-A-023-04 | H20.6
125 | 萩土木建築事務所 | 長野川砂防堰堤 |  |  |  | ⑥ブロック | 2 | 無筋 | その他 | その他 | 1.2 | 6.6 | --- | --- | 高炉B種 | AE減水剤 | --- | --- | --- | --- | 29.3 | 9.8 | 34.8 | 0 |  | H18-X-001-01 | H18-X-001-01 | H20.6
126 | 萩土木建築事務所 | 長野川砂防堰堤 |  |  |  | ⑧ブロック | 4 | 無筋 | その他 | その他 | 1.5 | 4.6 | --- | --- | 高炉B種 | AE減水剤 | --- | --- | --- | --- | 28.4 | 14.2 | 40.4 | 0 |  | H18-X-001-02 | H18-X-001-02 | H20.6
127 | 萩土木建築事務所 | 長野川砂防堰堤 |  |  |  | ⑩ブロック | 4 | 無筋 | その他 | その他 | 1.5 | 2.8 | --- | --- | 高炉B種 | AE減水剤 | --- | --- | --- | --- | 30.6 | 13.5 | 46.9 | 0 |  | H18-X-001-03 | H18-X-001-03 | H20.6
128 | 萩土木建築事務所 | 長野川砂防堰堤 |  |  |  | ⑮ブロック | 3 | 無筋 | その他 | その他 | 1.5 | 5.6 | --- | --- | 高炉B種 | AE減水剤 | --- | --- | --- | --- | 28.9 | 16.6 | 36.2 | 0 |  | H18-X-001-04 | H18-X-001-04 | H20.6
129 | 萩土木建築事務所 | 長野川砂防堰堤 |  |  |  | ⑰ブロック | 4 | 無筋 | その他 | その他 | 1.5 | 3.6 | --- | --- | 高炉B種 | AE減水剤 | --- | --- | --- | --- | 29.3 | 15.6 | 44.8 | 0 |  | H18-X-001-05 | H18-X-001-05 | H20.6
130 | 萩土木建築事務所 | 長野川砂防堰堤 |  |  |  | ⑲ブロック | 5 | 無筋 | その他 | その他 | 1.5 | 2.2 | --- | --- | 高炉B種 | AE減水剤 | --- | --- | --- | --- | 29.1 | 10.6 | 49.1 | 0 |  | H18-X-001-06 | H18-X-001-06 | H20.6
131 | 錦川総合開発事務所 | 萩ノ尾橋 |  |  |  | A1橋台 | 2 | RC | 橋台 | 胸壁 | 3.5 | 0.6 | 11.5 | --- | 高炉B種 | AE減水剤 | --- | --- | 0.31 | --- | 29.6 | 9.7 | 28.5 | 0 | 53 | H18-A-024-02 | H18-A-024-02 | H20.6
132 | 宇部小野田湾岸道路建設事務所 | OFFランプ橋 |  |  |  | PF2橋脚 | 2 | RC | 橋脚 | 底版 | 2 | 5 | 6 | --- | 高炉B種 | AE減水剤 | --- | --- | 0.29 | --- | 34.2 | 13 | --- | 0 |  | H18-P-008-01 | H18-P-008-01 | H20.6
133 | 宇部小野田湾岸道路建設事務所 | OFFランプ橋 |  |  |  | PF2橋脚 | 3 | RC | 橋脚 | 柱① | 6.3 | 2 | 3.9 | --- | 高炉B種 | AE減水剤 | --- | --- | 0.13 | --- | 33 | 14 | 63.1 | 0 |  | H18-P-008-02 | H18-P-008-02 | H20.6
134 | 宇部小野田湾岸道路建設事務所 | OFFランプ橋 |  |  |  | PF2橋脚 | 4 | RC | 橋脚 | 柱② | 6.3 | 2 | 3.9 | --- | 高炉B種 | AE減水剤 | --- | --- | 0.13 | --- | 33 | 17 | --- | 0 |  | H18-P-008-03 | H18-P-008-03 | H20.6
135 | 宇部小野田湾岸道路建設事務所 | OFFランプ橋 |  |  |  | PF2橋脚 | 5 | RC | 橋脚 | 梁 | 2 | 2 | 7.1 | --- | 高炉B種 | AE減水剤 | --- | --- | 0.25 | --- | 32.1 | 19 | --- | 0 |  | H18-P-008-04 | H18-P-008-04 | H20.6
136 | 宇部小野田湾岸道路建設事務所 | OFFランプ橋 |  |  |  | PF3橋脚 | 4 | RC | 橋脚 | 底版 | 2 | 6 | 6 | --- | 高炉B種 | AE減水剤 | --- | --- | 0.29 | --- | 33.5 | 19 | --- | 0 |  | H18-P-009-01 | H18-P-009-01 | H20.6
137 | 宇部小野田湾岸道路建設事務所 | OFFランプ橋 |  |  |  | PF3橋脚 | 5 | RC | 橋脚 | 柱① | 4.4 | 2 | 3.9 | --- | 高炉B種 | AE減水剤 | --- | --- | 0.13 | --- | 32.5 | 21 | 70 | 0 |  | H18-P-009-02 | H18-P-009-02 | H20.6
138 | 宇部小野田湾岸道路建設事務所 | OFFランプ橋 |  |  |  | PF3橋脚 | 6 | RC | 橋脚 | 柱② | 2.9 | 2 | 3.9 | --- | 高炉B種 | AE減水剤 | --- | --- | 0.13 | --- | 32.7 | 24 | --- | 0 |  | H18-P-009-03 | H18-P-009-03 | H20.6
139 | 宇部小野田湾岸道路建設事務所 | OFFランプ橋 |  |  |  | PF3橋脚 | 6 | RC | 橋脚 | 梁 | 2.4 | 2 | 7.1 | --- | 高炉B種 | AE減水剤 | --- | --- | 0.25 | --- | 32.7 | 26 | --- | 0 |  | H18-P-009-04 | H18-P-009-04 | H20.6
140 | 宇部小野田湾岸道路建設事務所 | ONランプ橋 |  |  |  | PN1橋脚 | 1 | RC | 橋脚 | 底版 | 2 | 6 | 6.5 | --- | 高炉B種 | AE減水剤 | --- | --- | 0.21 | --- | 32.7 | 10 | --- | 0 |  | H18-P-010-01 | H18-P-010-01 | H20.6
141 | 宇部小野田湾岸道路建設事務所 | ONランプ橋 |  |  |  | PN1橋脚 | 2 | RC | 橋脚 | 柱① | 5.37 | 2 | 3.4 | --- | 高炉B種 | AE減水剤 | --- | --- | 0.26 | --- | 31.8 | 12 | 56.7 | 0 |  | H18-P-010-02 | H18-P-010-02 | H20.6
142 | 宇部小野田湾岸道路建設事務所 | ONランプ橋 |  |  |  | PN1橋脚 | 3 | RC | 橋脚 | 柱② | 3 | 2 | 3.4 | --- | 高炉B種 | AE減水剤 | --- | --- | 0.26 | --- | 32.1 | 19 | --- | 0 |  | H18-P-010-03 | H18-P-010-03 | H20.6
143 | 宇部小野田湾岸道路建設事務所 | ONランプ橋 |  |  |  | PN1橋脚 | 4 | RC | 橋脚 | 梁 | 2.3 | 2 | 6.6 | --- | 高炉B種 | AE減水剤 | --- | --- | 0.51 | --- | 31.9 | 17 | --- | 0 |  | H18-P-010-04 | H18-P-010-04 | H20.6
144 | 宇部小野田湾岸道路建設事務所 | ONランプ橋 |  |  |  | PN2橋脚 | 2 | RC | 橋脚 | 底版 | 2 | 6 | 5.5 | --- | 高炉B種 | AE減水剤 | --- | --- | 0.21 | --- | 33.1 | 9 | --- | 0.04 |  | H18-P-011-01 | H18-P-011-01 | H20.6
145 | 宇部小野田湾岸道路建設事務所 | ONランプ橋 |  |  |  | PN2橋脚 | 2 | RC | 橋脚 | 柱① | 6.1 | 2 | 2.5 | --- | 高炉B種 | AE減水剤 | --- | --- | 0.13 | --- | 31.8 | 12 | 56.3 | 0 |  | H18-P-011-02 | H18-P-011-02 | H20.6
146 | 宇部小野田湾岸道路建設事務所 | ONランプ橋 |  |  |  | PN2橋脚 | 4 | RC | 橋脚 | 柱② | 4.8 | 2 | 2.5 | --- | 高炉B種 | AE減水剤 | --- | --- | 0.13 | --- | 32.8 | 15 | --- | 0 |  | H18-P-011-03 | H18-P-011-03 | H20.6
147 | 宇部小野田湾岸道路建設事務所 | ONランプ橋 |  |  |  | PN2橋脚 | 5 | RC | 橋脚 | 梁 | 2.2 | 2 | 5.7 | --- | 高炉B種 | AE減水剤 | --- | --- | 0.51 | --- | 33.1 | 23 | --- | 0 |  | H18-P-011-04 | H18-P-011-04 | H20.6
148 | 宇部小野田湾岸道路建設事務所 | 大塚側道橋 |  |  |  | A2橋台 | 5 | RC | 橋台 | たて壁 | 1.6 | 2 | 12.3 | --- | 高炉B種 | AE減水剤 | --- | --- | 0.12 | --- | 35.8 | 24 | 67.3 | 0.3 | 25 | H18-A-025-02 | H18-A-025-02 | H20.6
149 | 宇部港湾管理事務所 | 小野田港海岸高潮護岸 |  |  |  | 現場打擁壁 | 8 | 無筋 | 擁壁 | その他 | 4 | 2 | 5.9 | --- | 高炉B種 | AE減水剤 | --- | --- | --- | --- | 25 | 30 | 64.7 | 0 |  | H18-W-007-02 | H18-W-007-02 | H20.6
150 | 宇部港湾管理事務所 | 小野田港海岸高潮護岸 |  |  |  | 現場打擁壁 | 9 | 無筋 | 擁壁 | その他 | 1.5 | 0.8 | 5.9 | --- | 高炉B種 | AE減水剤 | --- | --- | --- | --- | 26.7 | 30 | 51.9 | 0 |  | H18-W-007-03 | H18-W-007-03 | H20.6
151 | 岩国土木建築事務所 | 宮戸谷川砂防堰堤 |  |  |  | Aﾌﾞﾛｯｸ | 1 | 無筋 | その他 | その他 | 1 | 7.6 | --- | --- | 高炉B種 | AE減水剤 | --- | --- | --- | --- | 28.7 | 8 | 18.1 | 0 |  | H18-X-002-01 | H18-X-002-01 | H20.6
152 | 岩国土木建築事務所 | 宮戸谷川砂防堰堤 |  |  |  | Aﾌﾞﾛｯｸ | 1 | 無筋 | その他 | その他 | 1 | 6.9 | --- | --- | 高炉B種 | AE減水剤 | --- | --- | --- | --- | 30 | 11 | 21.8 | 0 |  | H18-X-002-02 | H18-X-002-02 | H20.6
153 | 岩国土木建築事務所 | 宮戸谷川砂防堰堤 |  |  |  | Bﾌﾞﾛｯｸ | 11 | 無筋 | その他 | その他 | 1 | 4 | --- | --- | 高炉B種 | AE減水剤 | --- | --- | --- | --- | 29.7 | 16 | 33.5 | 0 |  | H18-X-003-01 | H18-X-003-01 | H20.6
154 | 岩国土木建築事務所 | 宮戸谷川砂防堰堤 |  |  |  | Bﾌﾞﾛｯｸ | 11 | 無筋 | その他 | その他 | 1 | 11.4 | --- | --- | 高炉B種 | AE減水剤 | --- | --- | --- | --- | 29.7 | 15 | 31.5 | 0 |  | H18-X-003-02 | H18-X-003-02 | H20.6
155 | 岩国土木建築事務所 | 宮戸谷川砂防堰堤 |  |  |  | Bﾌﾞﾛｯｸ | 11 | 無筋 | その他 | その他 | 1 | 10.8 | --- | --- | 高炉B種 | AE減水剤 | --- | --- | --- | --- | 30.8 | 14 | 32.2 | 0 |  | H18-X-003-03 | H18-X-003-03 | H20.6
156 | 岩国土木建築事務所 | 宮戸谷川砂防堰堤 |  |  |  | Bﾌﾞﾛｯｸ | 12 | 無筋 | その他 | その他 | 1 | 10.2 | --- | --- | 高炉B種 | AE減水剤 | --- | --- | --- | --- | 28.9 | 10 | 31 | 0.2 |  | H18-X-003-04 | H18-X-003-04 | H20.6
157 | 岩国土木建築事務所 | 宮戸谷川砂防堰堤 |  |  |  | Bﾌﾞﾛｯｸ | 12 | 無筋 | その他 | その他 | 1 | 9.5 | --- | --- | 高炉B種 | AE減水剤 | --- | --- | --- | --- | 29.7 | 9 | 32.7 | 0 |  | H18-X-003-05 | H18-X-003-05 | H20.6
158 | 岩国土木建築事務所 | 宮戸谷川砂防堰堤 |  |  |  | Bﾌﾞﾛｯｸ | 12 | 無筋 | その他 | その他 | 1 | 8.8 | --- | --- | 高炉B種 | AE減水剤 | --- | --- | --- | --- | 28.8 | 9 | 27.6 | 0 |  | H18-X-003-06 | H18-X-003-06 | H20.6
159 | 岩国土木建築事務所 | 宮戸谷川砂防堰堤 |  |  |  | Bﾌﾞﾛｯｸ | 12 | 無筋 | その他 | その他 | 1 | 8.2 | --- | --- | 高炉B種 | AE減水剤 | --- | --- | --- | --- | 28.5 | 10 | 33.1 | 0 |  | H18-X-003-07 | H18-X-003-07 | H20.6
160 | 岩国土木建築事務所 | 宮戸谷川砂防堰堤 |  |  |  | Bﾌﾞﾛｯｸ | 1 | 無筋 | その他 | その他 | 1 | 7.5 | --- | --- | 高炉B種 | AE減水剤 | --- | --- | --- | --- | 29 | 8 | 24.9 | 0.2 |  | H18-X-003-08 | H18-X-003-08 | H20.6
161 | 岩国土木建築事務所 | 宮戸谷川砂防堰堤 |  |  |  | Bﾌﾞﾛｯｸ | 1 | 無筋 | その他 | その他 | 1 | 6.9 | --- | --- | 高炉B種 | AE減水剤 | --- | --- | --- | --- | 27.8 | 8 | 23.5 | 0 |  | H18-X-003-09 | H18-X-003-09 | H20.6
162 | 岩国土木建築事務所 | 宮戸谷川砂防堰堤 |  |  |  | Cﾌﾞﾛｯｸ | 11 | 無筋 | その他 | その他 | 1 | 4 | --- | --- | 高炉B種 | AE減水剤 | --- | --- | --- | --- | 29.7 | 16 | 37.3 | 0 |  | H18-X-004-01 | H18-X-004-01 | H20.6
163 | 岩国土木建築事務所 | 宮戸谷川砂防堰堤 |  |  |  | Cﾌﾞﾛｯｸ | 11 | 無筋 | その他 | その他 | 0.75 | 11.9 | --- | --- | 高炉B種 | AE減水剤 | --- | --- | --- | --- | 28.7 | 15 | 28.3 | 0 |  | H18-X-004-02 | H18-X-004-02 | H20.6
164 | 岩国土木建築事務所 | 宮戸谷川砂防堰堤 |  |  |  | Cﾌﾞﾛｯｸ | 11 | 無筋 | その他 | その他 | 1 | 11.4 | --- | --- | 高炉B種 | AE減水剤 | --- | --- | --- | --- | 32.2 | 12 | 28.7 | 0 |  | H18-X-004-03 | H18-X-004-03 | H20.6
165 | 岩国土木建築事務所 | 宮戸谷川砂防堰堤 |  |  |  | Cﾌﾞﾛｯｸ | 11 | 無筋 | その他 | その他 | 1 | 10.8 | --- | --- | 高炉B種 | AE減水剤 | --- | --- | --- | --- | 29.2 | 14 | 36.9 | 0 |  | H18-X-004-04 | H18-X-004-04 | H20.6
166 | 岩国土木建築事務所 | 宮戸谷川砂防堰堤 |  |  |  | Cﾌﾞﾛｯｸ | 12 | 無筋 | その他 | その他 | 1 | 10.1 | --- | --- | 高炉B種 | AE減水剤 | --- | --- | --- | --- | 28.2 | 13 | 30.7 | 0 |  | H18-X-004-05 | H18-X-004-05 | H20.6
167 | 岩国土木建築事務所 | 宮戸谷川砂防堰堤 |  |  |  | Cﾌﾞﾛｯｸ | 12 | 無筋 | その他 | その他 | 1 | 9.5 | --- | --- | 高炉B種 | AE減水剤 | --- | --- | --- | --- | 30.8 | 15 | 33.6 | 0 |  | H18-X-004-06 | H18-X-004-06 | H20.6
168 | 岩国土木建築事務所 | 宮戸谷川砂防堰堤 |  |  |  | Cﾌﾞﾛｯｸ | 12 | 無筋 | その他 | その他 | 1 | 8.8 | --- | --- | 高炉B種 | AE減水剤 | --- | --- | --- | --- | 31.2 | 10 | 29.9 | 0 |  | H18-X-004-07 | H18-X-004-07 | H20.6
169 | 岩国土木建築事務所 | 宮戸谷川砂防堰堤 |  |  |  | Cﾌﾞﾛｯｸ | 12 | 無筋 | その他 | その他 | 1 | 8.2 | --- | --- | 高炉B種 | AE減水剤 | --- | --- | --- | --- | 28.3 | 9 | 29.2 | 0 |  | H18-X-004-08 | H18-X-004-08 | H20.6
170 | 岩国土木建築事務所 | 宮戸谷川砂防堰堤 |  |  |  | Cﾌﾞﾛｯｸ | 1 | 無筋 | その他 | その他 | 1 | 6.9 | --- | --- | 高炉B種 | AE減水剤 | --- | --- | --- | --- | 30 | 11 | 29.7 | 0 |  | H18-X-004-09 | H18-X-004-09 | H20.6
171 | 岩国土木建築事務所 | 宮戸谷川砂防堰堤 |  |  |  | 底版ﾌﾞﾛｯｸ | 11 | 無筋 | その他 | その他 | 1 | --- | --- | --- | 高炉B種 | AE減水剤 | --- | --- | --- | --- | 28.7 | 10 | 30.5 | 0 |  | H18-X-005-01 | H18-X-005-01 | H20.6
172 | 岩国土木建築事務所 | 宮戸谷川砂防堰堤 |  |  |  | 底版ﾌﾞﾛｯｸ | 11 | 無筋 | その他 | その他 | 1 | --- | --- | --- | 高炉B種 | AE減水剤 | --- | --- | --- | --- | 30.3 | 11 | 34.2 | 0 |  | H18-X-005-02 | H18-X-005-02 | H20.6
173 | 山口土木建築事務所 | 神泉堤橋 |  |  |  | A2橋台 | 5 | RC | 橋台 | 底版 | 2 | 6.5 | 10.5 | --- | 高炉B種 | AE減水剤 | --- | --- | 0.19 | --- | 33.6 | 22 | 25 | 0.06 |  | H18-A-026-01 | H18-A-026-01 | H20.6
174 | 山口土木建築事務所 | 神泉堤橋 |  |  |  | A2橋台 | 6 | RC | 橋台 | たて壁① | 2.9 | 2.5 | 10.4 | --- | 高炉B種 | AE減水剤 | --- | --- | 0.05 | --- | 37.9 | 27 | 71.7 | 0.2 | 139 | H18-A-026-02 | H18-A-026-02 | H20.6
175 | 山口土木建築事務所 | 神泉堤橋 |  |  |  | A2橋台 | 6 | RC | 橋台 | たて壁② | 3.5 | 2.5 | 10.4 | --- | 高炉B種 | AE減水剤 | --- | --- | 0.05 | --- | 36.3 | 28 | 75.5 | 0.1 | 17 | H18-A-026-03 | H18-A-026-03 | H20.6
176 | 山口土木建築事務所 | 神泉堤橋 |  |  |  | A2橋台 | 8 | RC | 橋台 | 胸壁 | 3.3 | 1.2 | 10.5 | --- | 高炉B種 | AE減水剤 | --- | ガラス | 0.29 | --- | 36.4 | 29.5 | 64.9 | 0.2 | 33 | H18-A-026-04 | H18-A-026-04 | H20.6
177 | 山口土木建築事務所 | 中国縦貫自動車道高架橋 |  |  |  | A2橋台 | 9 | RC | 橋台 | 底版 | 3.6 | 7 | 10.1 | --- | 高炉B種 | AE減水剤 | --- | --- | 0.07 | --- | 33.2 | 27.5 | --- | 0 |  | H18-A-027-01 | H18-A-027-01 | H20.6 | H26.3一覧データ修正
178 | 山口土木建築事務所 | 中国縦貫自動車道高架橋 |  |  |  | A2橋台 | 10 | RC | 橋台 | たて壁① | 3.6 | 2.9 | 10.1 | --- | 高炉B種 | AE減水剤 | --- | --- | 0.07 | --- | 33.9 | 24.5 | 71.7 | 0.35 | 18 | H18-A-027-02 | H18-A-027-02 | H20.6
179 | 山口土木建築事務所 | 中国縦貫自動車道高架橋 |  |  |  | A2橋台 | 11 | RC | 橋台 | たて壁② | 2.9 | 2.9 | 10.1 | --- | 高炉B種 | AE減水剤 | --- | --- | 0.07 | --- | 33.8 | 19 | 61.1 | 0.1 | 24 | H18-A-027-03 | H18-A-027-03 | H20.6
180 | 山口土木建築事務所 | 中国縦貫自動車道高架橋 |  |  |  | A1橋台 | 10 | RC | 橋台 | 底版 | 2.5 | 6.5 | 10.1 | --- | 高炉B種 | AE減水剤 | --- | --- | --- | --- | 33.1 | 21 | --- | 0 |  | H18-A-028-01 | H18-A-028-01 | H20.6
181 | 山口土木建築事務所 | 中国縦貫自動車道高架橋 |  |  |  | A1橋台 | 10 | RC | 橋台 | たて壁① | 3 | 2.6 | 10.1 | --- | 高炉B種 | AE減水剤 | --- | --- | 0.11 | --- | 33.3 | 21 | 66.9 | 0.15 | 10 | H18-A-028-02 | H18-A-028-02 | H20.6 | H26.3一覧データ修正
182 | 山口土木建築事務所 | 中国縦貫自動車道高架橋 |  |  |  | A1橋台 | 11 | RC | 橋台 | たて壁② | 1.8 | 2.6 | 10.1 | --- | 高炉B種 | AE減水剤 | --- | --- | 0.11 | --- | 32.5 | 19 | 59 | 0 | 4 | H18-A-028-03 | H18-A-028-03 | H20.6
183 | 山口土木建築事務所 | 中国縦貫自動車道高架橋 |  |  |  | A1橋台 | 11 | RC | 橋台 | たて壁③ | 2.6 | 2.6 | 10.1 | --- | 高炉B種 | AE減水剤 | --- | --- | 0.11 | --- | 36 | 11 | 55.7 | 0 | 19 | H18-A-028-04 | H18-A-028-04 | H20.6
184 | 山口土木建築事務所 | 中国縦貫自動車道高架橋 |  |  |  | A1橋台 | 12 | RC | 橋台 | 胸壁 | 3.3 | 1 | 10.1 | --- | 高炉B種 | AE減水剤 | --- | --- | 0.36 | --- | 33.3 | 14 | 44.3 | 0 | 10 | H18-A-028-05 | H18-A-028-05 | H20.6
185 | 山口土木建築事務所 | 北山田道路函渠 |  |  |  | ①ブロック | 9 | RC | BOX | 側壁・頂版 | 5.7 | 0.6 | 10.1 | 3.6 | 高炉B種 | AE減水剤 | --- | --- | 0.17 | --- | 34.3 | 27 | 58.3 | 0 |  | H18-B-006-02 | H18-B-006-02 | H20.6
186 | 山口土木建築事務所 | 北山田道路函渠 |  |  |  | ②ブロック | 10 | RC | BOX | 側壁・頂版 | 5.7 | 0.6 | 12 | 3.6 | 高炉B種 | AE減水剤 | --- | --- | 0.17 | --- | 36.8 | 22 | 47.8 | 0 |  | H18-B-007-02 | H18-B-007-02 | H20.6
187 | 山口土木建築事務所 | 北山田道路函渠 |  |  |  | ③ブロック | 9 | RC | BOX | 側壁・頂版 | 5.7 | 0.6 | 12 | 3.6 | 高炉B種 | AE減水剤 | --- | --- | 0.17 | --- | 33.5 | 28.5 | 56.2 | 0 |  | H18-B-008-02 | H18-B-008-02 | H20.6
188 | 山口土木建築事務所 | 北山田道路函渠 |  |  |  | ④ブロック | 10 | RC | BOX | 側壁・頂版 | 5.7 | 0.6 | 12 | 3.6 | 高炉B種 | AE減水剤 | --- | --- | 0.17 | --- | 34.5 | 20.5 | 49.8 | 0 |  | H18-B-009-02 | H18-B-009-02 | H20.6
189 | 美祢土木事務所 | 第２長登橋 |  |  |  | 下り線P1橋脚 | 9 | RC | 橋脚 | 底版 | 2.2 | 7.6 | 8.4 | --- | 高炉B種 | AE減水剤 | --- | --- | 0.02 | --- | 30.8 | 29 | --- | 0.1 |  | H18-P-012-01 | H18-P-012-01 | H20.6
190 | 美祢土木事務所 | 第２長登橋 |  |  |  | 下り線P1橋脚 | 10 | RC | 橋脚 | 柱① | 3.9 | 2 | 5 | --- | 高炉B種 | AE減水剤 | --- | --- | 0.07 | --- | 30.7 | 25 | 66 | 0 |  | H18-P-012-02 | H18-P-012-02 | H20.6
191 | 美祢土木事務所 | 第２長登橋 |  |  |  | 下り線P1橋脚 | 10 | RC | 橋脚 | 柱② | 3.6 | 2 | 5 | --- | 高炉B種 | AE減水剤 | --- | --- | 0.07 | --- | 33.5 | 22 | --- | 0 |  | H18-P-012-03 | H18-P-012-03 | H20.6
192 | 美祢土木事務所 | 第２長登橋 |  |  |  | 下り線P1橋脚 | 10 | RC | 橋脚 | 柱③ | 3.6 | 2 | 5 | --- | 高炉B種 | AE減水剤 | --- | --- | 0.07 | --- | 36.2 | 18 | --- | 0 |  | H18-P-012-04 | H18-P-012-04 | H20.6
193 | 美祢土木事務所 | 第２長登橋 |  |  |  | 下り線P1橋脚 | 11 | RC | 橋脚 | 柱④ | 1.9 | 2 | 5 | --- | 高炉B種 | AE減水剤 | --- | --- | 0.07 | --- | 36.8 | 15 | --- | 0 |  | H18-P-012-05 | H18-P-012-05 | H20.6
194 | 美祢土木事務所 | 第２長登橋 |  |  |  | 下り線P2橋脚 | 8 | RC | 橋脚 | 底版 | 2.2 | 7.6 | 8.4 | --- | 高炉B種 | AE減水剤 | --- | --- | 0.02 | --- | 29.5 | 29 | --- | 0.08 |  | H18-P-013-01 | H18-P-013-01 | H20.6
195 | 美祢土木事務所 | 第２長登橋 |  |  |  | 下り線P2橋脚 | 9 | RC | 橋脚 | 柱① | 4.4 | 2 | 5 | --- | 高炉B種 | AE減水剤 | --- | --- | 0.07 | --- | 31.7 | 29 | 74 | 0 |  | H18-P-013-02 | H18-P-013-02 | H20.6
196 | 美祢土木事務所 | 第２長登橋 |  |  |  | 下り線P2橋脚 | 9 | RC | 橋脚 | 柱② | 3.6 | 2 | 5 | --- | 高炉B種 | AE減水剤 | --- | --- | 0.07 | --- | 29.7 | 27 | --- | 0 |  | H18-P-013-03 | H18-P-013-03 | H20.6
197 | 美祢土木事務所 | 第２長登橋 |  |  |  | 下り線P2橋脚 | 10 | RC | 橋脚 | 柱③ | 3.6 | 2 | 5 | --- | 高炉B種 | AE減水剤 | --- | --- | 0.07 | --- | 31.9 | 26 | --- | 0 |  | H18-P-013-04 | H18-P-013-04 | H20.6
198 | 美祢土木事務所 | 第２長登橋 |  |  |  | 下り線P2橋脚 | 10 | RC | 橋脚 | 柱④ | 1.9 | 2 | 5 | --- | 高炉B種 | AE減水剤 | --- | --- | 0.07 | --- | 36.7 | 20 | --- | 0 |  | H18-P-013-05 | H18-P-013-05 | H20.6
199 | 美祢土木事務所 | Ｃランプ橋 |  |  |  | A2橋台 | 6 | RC | 橋台 | 底版 | 1.9 | 11.5 | 16 | --- | 高炉B種 | AE減水剤 | --- | --- | 0.04 | --- | 33.2 | 24 | --- | 0.08 |  | H18-A-029-01 | H18-A-029-01 | H20.6
200 | 美祢土木事務所 | Ｃランプ橋 |  |  |  | A2橋台 | 6 | RC | 橋台 | たて壁① | 3 | 2.2 | 16 | --- | 高炉B種 | AE減水剤 | --- | --- | 0.16 | --- | 30.9 | 27 | --- | 0.08 | 8 | H18-A-029-02 | H18-A-029-02 | H20.6
201 | 美祢土木事務所 | Ｃランプ橋 |  |  |  | A2橋台 | 9 | RC | 橋台 | たて壁② | 3.6 | 2.2 | 16 | --- | 高炉B種 | AE減水剤 | --- | --- | 0.16 | --- | 32 | 29 | 69.2 | 0.3 | 80 | H18-A-029-03 | H18-A-029-03 | H20.6
202 | 美祢土木事務所 | Ｃランプ橋 |  |  |  | A2橋台 | 10 | RC | 橋台 | たて壁③ | 3.6 | 2.2 | 16 | --- | 高炉B種 | AE減水剤 | --- | --- | 0.16 | --- | 33 | 26 | 66.6 | 0.15 | 19 | H18-A-029-04 | H18-A-029-04 | H20.6
203 | 美祢土木事務所 | Ｃランプ橋 |  |  |  | A2橋台 | 10 | RC | 橋台 | 胸壁 | 3.7 | 0.6 | 16 | --- | 高炉B種 | AE減水剤 | --- | --- | 0.26 | --- | 35.9 | 22.5 | 44.1 | 0 | 16 | H18-A-029-05 | H18-A-029-05 | H20.6
204 | 美祢土木事務所 | 瀬々川道路函暗渠 |  |  |  | ④ブロック | 5 | RC | BOX | 底板 | 1.2 | 5.6 | 12 | --- | 高炉B種 | AE減水剤 | --- | --- | 0.38 | --- | 33.7 | 20.3 | 57.5 | 0 |  | H18-B-010-01 | H18-B-010-01 | H20.6
205 | 美祢土木事務所 | 瀬々川道路函暗渠 |  |  |  | ④ブロック | 6 | RC | BOX | 側壁・頂版 | 4.5 | 0.8 | 12 | 3 | 高炉B種 | AE減水剤 | --- | --- | 0.2 | --- | 36.1 | 26.5 | 64.8 | 0 |  | H18-B-010-02 | H18-B-010-02 | H20.6
206 | 美祢土木事務所 | 瀬々川道路函暗渠 |  |  |  | ⑤ブロック | 5 | RC | BOX | 底板 | 1.2 | 5.6 | 12 | --- | 高炉B種 | AE減水剤 | --- | --- | 0.38 | --- | 37.9 | 20.3 | 57.9 | 0 |  | H18-B-011-01 | H18-B-011-01 | H20.6
207 | 美祢土木事務所 | 瀬々川道路函暗渠 |  |  |  | ⑤ブロック | 7 | RC | BOX | 側壁・頂版 | 4.5 | 0.8 | 12 | 3 | 高炉B種 | AE減水剤 | --- | --- | 0.2 | --- | 33.8 | 27 | 64.8 | 0 |  | H18-B-011-02 | H18-B-011-02 | H20.6
208 | 美祢土木事務所 | 瀬々川道路函暗渠 |  |  |  | ⑥ブロック | 4 | RC | BOX | 底板 | 1.2 | 5.6 | 12 | --- | 高炉B種 | AE減水剤 | --- | --- | 0.38 | --- | 35 | 16.5 | 42.3 | 0 |  | H18-B-012-01 | H18-B-012-01 | H20.6
209 | 美祢土木事務所 | 瀬々川道路函暗渠 |  |  |  | ⑥ブロック | 6 | RC | BOX | 側壁・頂版 | 4.5 | 0.8 | 12 | 3 | 高炉B種 | AE減水剤 | --- | --- | 0.2 | --- | 40.2 | 26.5 | 58.2 | 0 |  | H18-B-012-02 | H18-B-012-02 | H20.6
210 | 岩国土木建築事務所 | 上浜川砂防堰堤 |  |  |  | 側壁工 | 10 | 無筋 | その他 | その他 | 1.5 | 1.4 | 15.9 | --- | 高炉B種 | AE減水剤 | --- | --- | --- | --- | 28.8 | 22 | 48.2 | 0 |  | H19-X-001-01 | H19-X-001-01 | H20.6
211 | 岩国土木建築事務所 | 上浜川砂防堰堤 |  |  |  | 側壁工 | 11 | 無筋 | その他 | その他 | 1.5 | 1.1 | 16.1 | --- | 高炉B種 | AE減水剤 | --- | --- | --- | --- | 28.4 | 16 | 30.8 | 0 |  | H19-X-001-02 | H19-X-001-02 | H20.6
212 | 岩国土木建築事務所 | 上浜川砂防堰堤 |  |  |  | 側壁工 | 11 | 無筋 | その他 | その他 | 1.4 | 0.7 | 16.4 | --- | 高炉B種 | AE減水剤 | --- | --- | --- | --- | 29.6 | 11 | 23 | 0 |  | H19-X-001-03 | H19-X-001-03 | H20.6
213 | 岩国土木建築事務所 | 上浜川砂防堰堤 |  |  |  | 水叩き工 | 12 | 無筋 | その他 | その他 | 2 | 3.5 | 8 | --- | 高炉B種 | AE減水剤 | --- | --- | --- | --- | 30.7 | 9.5 | 34 | 0 |  | H19-X-002-01 | H19-X-002-01 | H20.6
214 | 岩国土木建築事務所 | 上浜川砂防堰堤 |  |  |  | 水叩き工 | 12 | 無筋 | その他 | その他 | 2 | 4.3 | 7.2 | --- | 高炉B種 | AE減水剤 | --- | --- | --- | --- | 30.1 | 15 | 35.3 | 0 |  | H19-X-002-02 | H19-X-002-02 | H20.6
215 | 岩国土木建築事務所 | 上浜川砂防堰堤 |  |  |  | 副堤工 | 9 | 無筋 | その他 | その他 | 2 | 3.2 | 15 | --- | 高炉B種 | AE減水剤 | --- | --- | --- | --- | 30.4 | 28 | 66 | 0 |  | H19-X-003-01 | H19-X-003-01 | H20.6
216 | 岩国土木建築事務所 | 上浜川砂防堰堤 |  |  |  | 副堤工 | 9 | 無筋 | その他 | その他 | 2 | 3.2 | 5.7 | --- | 高炉B種 | AE減水剤 | --- | --- | --- | --- | 28.7 | 31 | 66.2 | 0 |  | H19-X-003-02 | H19-X-003-02 | H20.6
217 | 岩国土木建築事務所 | 上浜川砂防堰堤 |  |  |  | 副堤工 | 9 | 無筋 | その他 | その他 | 2 | 2.4 | 15 | --- | 高炉B種 | AE減水剤 | --- | --- | --- | --- | 29.8 | 27.5 | 63 | 0 |  | H19-X-003-03 | H19-X-003-03 | H20.6
218 | 岩国土木建築事務所 | 上浜川砂防堰堤 |  |  |  | 副堤工 | 9 | 無筋 | その他 | その他 | 2 | 2.4 | 8.7 | --- | 高炉B種 | AE減水剤 | --- | --- | --- | --- | 30.1 | 30.5 | 66.7 | 0 |  | H19-X-003-04 | H19-X-003-04 | H20.6
219 | 岩国土木建築事務所 | 上浜川砂防堰堤 |  |  |  | 副堤工 | 9 | 無筋 | その他 | その他 | 1.7 | 1.8 | 5.5 | --- | 高炉B種 | AE減水剤 | --- | --- | --- | --- | 29.3 | 29 | 63.2 | 0 |  | H19-X-003-05 | H19-X-003-05 | H20.6
220 | 岩国土木建築事務所 | 上浜川砂防堰堤 |  |  |  | 副堤工 | 9 | 無筋 | その他 | その他 | 1.7 | 1.8 | 9.6 | --- | 高炉B種 | AE減水剤 | --- | --- | --- | --- | 30.6 | 27 | 58.3 | 0 |  | H19-X-003-06 | H19-X-003-06 | H20.6
221 | 岩国土木建築事務所 | 上浜川砂防堰堤 |  |  |  | 副堤工 | 12 | 無筋 | その他 | その他 | 2 | 3.2 | 5.2 | --- | 高炉B種 | AE減水剤 | --- | --- | --- | --- | 32.1 | 9.5 | 38.5 | 0 |  | H19-X-003-07 | H19-X-003-07 | H20.6
222 | 岩国土木建築事務所 | 上浜川砂防堰堤 |  |  |  | 副堤工 | 12 | 無筋 | その他 | その他 | 2 | 2.4 | 8.2 | --- | 高炉B種 | AE減水剤 | --- | --- | --- | --- | 31.8 | 12 | 40.2 | 0 |  | H19-X-003-08 | H19-X-003-08 | H20.6
223 | 岩国土木建築事務所 | 上浜川砂防堰堤 |  |  |  | 副堤工 | 1 | 無筋 | その他 | その他 | 1.7 | 1.8 | 9.6 | --- | 高炉B種 | AE減水剤 | --- | --- | --- | --- | 28.1 | 7 | 38 | 0 |  | H19-X-003-09 | H19-X-003-09 | H20.6
224 | 岩国土木建築事務所 | 上浜川砂防堰堤 |  |  |  | 本堤工 | 6 | 無筋 | その他 | その他 | 1.4 | 4.3 | 15 | --- | 高炉B種 | AE減水剤 | --- | --- | --- | --- | 31 | 25 | 49.7 | 0 |  | H19-X-004-01 | H19-X-004-01 | H20.6
225 | 岩国土木建築事務所 | 上浜川砂防堰堤 |  |  |  | 本堤工 | 6 | 無筋 | その他 | その他 | 1.2 | 3.4 | 15 | --- | 高炉B種 | AE減水剤 | --- | --- | --- | --- | 29.8 | 24.5 | 52.5 | 0 |  | H19-X-004-02 | H19-X-004-02 | H20.6
226 | 岩国土木建築事務所 | 上浜川砂防堰堤 |  |  |  | 本堤工 | 6 | 無筋 | その他 | その他 | 1.5 | 2.9 | 5.5 | --- | 高炉B種 | AE減水剤 | --- | --- | --- | --- | 31.2 | 27 | 56.7 | 0 |  | H19-X-004-03 | H19-X-004-03 | H20.6
227 | 岩国土木建築事務所 | 上浜川砂防堰堤 |  |  |  | 本堤工 | 7 | 無筋 | その他 | その他 | 1.4 | 2.6 | 4.8 | --- | 高炉B種 | AE減水剤 | --- | --- | --- | --- | 29.7 | 26 | 39 | 0 |  | H19-X-004-04 | H19-X-004-04 | H20.6
228 | 岩国土木建築事務所 | 第２赤谷橋（仮称） |  |  |  | A2橋台 | 10 | RC | 橋台 | 底版 | 1.3 | 1.3 | 8.6 | --- | 高炉B種 | AE減水剤 | --- | --- | 0.15 | --- | 31 | 19 | 53.1 | 0 |  | H19-A-001-01 | H19-A-001-01 | H20.6
229 | 岩国土木建築事務所 | 第２赤谷橋（仮称） |  |  |  | A2橋台 | 10 | RC | 橋台 | たて壁① | 3 | 1.3 | 8.6 | --- | 高炉B種 | AE減水剤 | --- | --- | 0.24 | --- | 30.3 | 21 | 60 | 0.06 | 13 | H19-A-001-02 | H19-A-001-02 | H20.6
230 | 岩国土木建築事務所 | 第２赤谷橋（仮称） |  |  |  | A2橋台 | 12 | RC | 橋台 | たて壁② | 2.1 | 1.3 | 8.6 | --- | 高炉B種 | AE減水剤 | --- | --- | 0.24 | --- | 32 | 15 | 47.7 | 0.06 | 35 | H19-A-001-03 | H19-A-001-03 | H20.6
231 | 岩国土木建築事務所 | 第２赤谷橋（仮称） |  |  |  | A2橋台 | 12 | RC | 橋台 | たて壁③ | 1.9 | 1.3 | 8.6 | --- | 高炉B種 | AE減水剤 | --- | --- | 0.24 | --- | 31.3 | 13 | 46.2 | 0 | 8 | H19-A-001-04 | H19-A-001-04 | H20.6
232 | 岩国土木建築事務所 | 第２赤谷橋（仮称） |  |  |  | A2橋台 | 12 | RC | 橋台 | 胸壁 | 1.3 | 1.3 | 8.6 | --- | 高炉B種 | AE減水剤 | --- | --- | 0.24 | --- | 31.7 | 11 | 23.3 | 0 | 8 | H19-A-001-05 | H19-A-001-05 | H20.6
233 | 防府土木建築事務所 | 環状1号線擁壁(逆T擁壁) |  |  |  | ①ブロック | 11 | RC | 擁壁 | 底版 | 0.4 | 3.8 | 6.9 | --- | 高炉B種 | AE減水剤 | --- | --- | 0.25 | --- | 31.5 | 22 | --- | 0 |  | H19-W-001-01 | H19-W-001-01 | H20.6 | H26.9修正
234 | 防府土木建築事務所 | 環状1号線擁壁(逆T擁壁) |  |  |  | ①ブロック | 11 | RC | 擁壁 | たて壁 | 3.5 | 0.4 | 6.9 | --- | 高炉B種 | AE減水剤 | --- | --- | 0.25 | --- | 32 | 15 | --- | 0 |  | H19-W-001-02 | H19-W-001-02 | H20.6 | R6.3修正
235 | 防府土木建築事務所 | 環状1号線擁壁(逆T擁壁) |  |  |  | ②ブロック | 10 | RC | 擁壁 | 底版 | 0.4 | 2.5 | 20 | 10 | 高炉B種 | AE減水剤 | --- | --- | 0.25 | --- | 32.4 | 27 | --- | 0 |  | H19-W-002-01 | H19-W-002-01 | H20.6 | H26.9修正
236 | 防府土木建築事務所 | 環状1号線擁壁(逆T擁壁) |  |  |  | ②ブロック | 10 | RC | 擁壁 | たて壁 | 3.4 | 0.4 | 20 | 10 | 高炉B種 | AE減水剤 | --- | --- | 0.25 | --- | 31.8 | 20 | 38 | 0.15 |  | H19-W-002-02 | H19-W-002-02 | H20.6 | H26.9修正
237 | 防府土木建築事務所 | 環状1号線擁壁(逆T擁壁) |  |  |  | ③ブロック | 11 | RC | 擁壁 | 底版 | 0.4 | 2.5 | 20 | 10 | 高炉B種 | AE減水剤 | --- | --- | 0.25 | --- | 31.5 | 20 | --- | 0 |  | H19-W-003-01 | H19-W-003-01 | H20.6 | H26.9修正
238 | 防府土木建築事務所 | 環状1号線擁壁(逆T擁壁) |  |  |  | ③ブロック | 11 | RC | 擁壁 | たて壁 | 3.4 | 0.4 | 20 | 10 | 高炉B種 | AE減水剤 | --- | --- | 0.25 | --- | 32 | 10 | 32 | 0 |  | H19-W-003-02 | H19-W-003-02 | H20.6 | R6.3修正
239 | 防府土木建築事務所 | 環状1号線擁壁(逆T擁壁) |  |  |  | ④ブロック | 10 | RC | 擁壁 | 底版 | 0.4 | 2.5 | 12 | 6 | 高炉B種 | AE減水剤 | --- | --- | 0.25 | --- | 30.9 | 20 | --- | 0 |  | H19-W-004-01 | H19-W-004-01 | H20.6 | H26.9修正
240 | 防府土木建築事務所 | 環状1号線擁壁(逆T擁壁) |  |  |  | ④ブロック | 11 | RC | 擁壁 | たて壁 | 3.3 | 0.4 | 12 | 6 | 高炉B種 | AE減水剤 | --- | --- | 0.25 | --- | 31.5 | 17 | --- | 0 |  | H19-W-004-02 | H19-W-004-02 | H20.6 | R6.3修正
241 | 防府土木建築事務所 | 環状1号線擁壁(逆T擁壁) |  |  |  | ⑧ブロック | 10 | RC | 擁壁 | 底版 | 0.4 | 3.8 | 7.3 | --- | 高炉B種 | AE減水剤 | --- | --- | 0.25 | --- | 32.4 | 26 | --- | 0 |  | H19-W-005-01 | H19-W-005-01 | H20.6 | H26.9修正
242 | 防府土木建築事務所 | 環状1号線擁壁(逆T擁壁) |  |  |  | ⑧ブロック | 10 | RC | 擁壁 | たて壁 | 3.5 | 0.4 | 7.3 | --- | 高炉B種 | AE減水剤 | --- | --- | 0.25 | --- | 30.9 | 18 | --- | 0.3 |  | H19-W-005-02 | H19-W-005-02 | H20.6 | H26.9修正
243 | 山口土木建築事務所 | 朝田川橋 |  |  |  | P4橋脚 | 11 | RC | 橋脚 | 底版 | 1.5 | 7 | 6.5 | --- | 高炉B種 | AE減水剤 | --- | --- | 0.71 | --- | 32.4 | 21 | --- | 0 |  | H19-P-001-01 | H19-P-001-01 | H20.6
244 | 山口土木建築事務所 | 朝田川橋 |  |  |  | P4橋脚 | 11 | RC | 橋脚 | 柱① | 3.6 | 2 | 4 | --- | 高炉B種 | AE減水剤 | --- | --- | 0.19 | --- | 32.4 | 16 | 60.3 | 0 |  | H19-P-001-02 | H19-P-001-02 | H20.6
245 | 山口土木建築事務所 | 朝田川橋 |  |  |  | P4橋脚 | 11 | RC | 橋脚 | 柱② | 3.6 | 2 | 4 | --- | 高炉B種 | AE減水剤 | --- | --- | 0.19 | --- | 32 | 11 | --- | 0 |  | H19-P-001-03 | H19-P-001-03 | H20.6
246 | 山口土木建築事務所 | 朝田川橋 |  |  |  | P4橋脚 | 12 | RC | 橋脚 | 柱③ | 3.6 | 2 | 4 | --- | 高炉B種 | AE減水剤 | --- | --- | 0.1 | --- | 31.4 | 12 | --- | 0 |  | H19-P-001-04 | H19-P-001-04 | H20.6 | R6.3修正
247 | 山口土木建築事務所 | 朝田川橋 |  |  |  | P4橋脚 | 12 | RC | 橋脚 | 柱④ | 3.6 | 2 | 4 | --- | 高炉B種 | AE減水剤 | --- | --- | 0.1 | --- | 34.6 | 14 | --- | 0 |  | H19-P-001-05 | H19-P-001-05 | H20.6 | R6.3修正
248 | 山口土木建築事務所 | 朝田川橋 |  |  |  | P4橋脚 | 1 | RC | 橋脚 | 梁 | 2.7 | 2 | 4 | --- | 高炉B種 | AE減水剤 | --- | --- | 0.1 | --- | 33.9 | 9 | --- | 0 |  | H19-P-001-06 | H19-P-001-06 | H20.6 | R6.3修正
249 | 山口土木建築事務所 | 北中郷橋 |  |  |  | 上部工（地覆） | 9 | RC | その他 | その他 | 1.3 | 0.6 | 23.4 | 5 | 高炉B種 | AE減水剤 | 膨張材 | --- | 0.17 | --- | 36.3 | 30 | 44.8 | 0 |  | H19-X-005-01 | H19-X-005-01 | H20.6
250 | 山口土木建築事務所 | 新坂本橋（仮称） |  |  |  | A2橋台 | 9 | RC | 橋台 | 底版 | 1.2 | 4 | 13.5 | --- | 高炉B種 | AE減水剤 | --- | --- | 0.03 | --- | 37.4 | 29 | 65.8 | 0 |  | H19-A-002-01 | H19-A-002-01 | H20.6
251 | 山口土木建築事務所 | 新坂本橋（仮称） |  |  |  | A2橋台 | 9 | RC | 橋台 | たて壁① | 2.2 | 2 | 12.8 | 6.1 | 高炉B種 | AE減水剤 | --- | --- | 0.05 | --- | 38 | 28 | 69.4 | 0 | 8 | H19-A-002-02 | H19-A-002-02 | H20.6
252 | 山口土木建築事務所 | 新坂本橋（仮称） |  |  |  | A2橋台 | 10 | RC | 橋台 | たて壁② | 1.2 | 2 | 12.8 | 6.1 | 高炉B種 | AE減水剤 | --- | --- | 0.05 | --- | 37.5 | 17 | 60 | 0.3 | 46 | H19-A-002-03 | H19-A-002-03 | H20.6
253 | 美祢土木事務所 | 第２長登橋 |  |  |  | 上り線P1橋脚 | 9 | RC | 橋脚 | 底版 | 2.2 | 7.6 | 8.4 | --- | 高炉B種 | AE減水剤 | --- | --- | 0.02 | --- | 29 | 29 | --- | 0.1 |  | H19-P-002-01 | H19-P-002-01 | H20.6
254 | 美祢土木事務所 | 第２長登橋 |  |  |  | 上り線P1橋脚 | 10 | RC | 橋脚 | 柱① | 3.7 | 2 | 5 | --- | 高炉B種 | AE減水剤 | --- | --- | 0.07 | --- | 31.2 | 27 | 68 | 0 |  | H19-P-002-02 | H19-P-002-02 | H20.6
255 | 美祢土木事務所 | 第２長登橋 |  |  |  | 上り線P1橋脚 | 10 | RC | 橋脚 | 柱② | 3.6 | 2 | 5 | --- | 高炉B種 | AE減水剤 | --- | --- | 0.07 | --- | 32.7 | 24 | --- | 0 |  | H19-P-002-03 | H19-P-002-03 | H20.6
256 | 美祢土木事務所 | 第２長登橋 |  |  |  | 上り線P1橋脚 | 10 | RC | 橋脚 | 柱③ | 3.6 | 2 | 5 | --- | 高炉B種 | AE減水剤 | --- | --- | 0.07 | --- | 37 | 20 | --- | 0 |  | H19-P-002-04 | H19-P-002-04 | H20.6
257 | 美祢土木事務所 | 第２長登橋 |  |  |  | 上り線P1橋脚 | 11 | RC | 橋脚 | 柱④ | 1.9 | 2 | 5 | --- | 高炉B種 | AE減水剤 | --- | --- | 0.07 | --- | 35.9 | 15 | --- | 0 |  | H19-P-002-05 | H19-P-002-05 | H20.6
258 | 美祢土木事務所 | 第２長登橋 |  |  |  | 上り線P2橋脚 | 8 | RC | 橋脚 | 底版 | 2.2 | 7.6 | 8.4 | --- | 高炉B種 | AE減水剤 | --- | --- | 0.02 | --- | 31.2 | 29 | --- | 0.1 |  | H19-P-003-01 | H19-P-003-01 | H20.6
259 | 美祢土木事務所 | 第２長登橋 |  |  |  | 上り線P2橋脚 | 9 | RC | 橋脚 | 柱① | 4.2 | 2 | 5 | --- | 高炉B種 | AE減水剤 | --- | --- | 0.07 | --- | 33 | 31 | 75 | 0 |  | H19-P-003-02 | H19-P-003-02 | H20.6
260 | 美祢土木事務所 | 第２長登橋 |  |  |  | 上り線P2橋脚 | 9 | RC | 橋脚 | 柱② | 3.6 | 2 | 5 | --- | 高炉B種 | AE減水剤 | --- | --- | 0.07 | --- | 30.6 | 30 | --- | 0 |  | H19-P-003-03 | H19-P-003-03 | H20.6
261 | 美祢土木事務所 | 第２長登橋 |  |  |  | 上り線P2橋脚 | 10 | RC | 橋脚 | 柱③ | 3.6 | 2 | 5 | --- | 高炉B種 | AE減水剤 | --- | --- | 0.07 | --- | 31.8 | 27 | --- | 0 |  | H19-P-003-04 | H19-P-003-04 | H20.6
262 | 美祢土木事務所 | 第２長登橋 |  |  |  | 上り線P2橋脚 | 10 | RC | 橋脚 | 柱④ | 4.2 | 2 | 5 | --- | 高炉B種 | AE減水剤 | --- | --- | 0.07 | --- | 36 | 20 | --- | 0 |  | H19-P-003-05 | H19-P-003-05 | H20.6
263 | 錦川総合開発事務所 | １４号橋 |  |  |  | A１橋台 | 8 | RC | 橋台 | 底版① | 3 | 3.5 | 6.4 | --- | 高炉B種 | AE減水剤 | --- | --- | 0.11 | --- | 27 | 30 | --- | 0 |  | H19-A-003-01 | H19-A-003-01 | H20.6
264 | 錦川総合開発事務所 | １４号橋 |  |  |  | A１橋台 | 8 | RC | 橋台 | 底版② | 2.5 | 3.5 | 11 | --- | 高炉B種 | AE減水剤 | --- | --- | 0.11 | --- | 31 | 28 | --- | 0 | 8 | H19-A-003-02 | H19-A-003-02 | H20.6
265 | 錦川総合開発事務所 | １４号橋 |  |  |  | A１橋台 | 9 | RC | 橋台 | たて壁 | 2.6 | 3 | 11 | --- | 高炉B種 | AE減水剤 | --- | --- | 0.08 | --- | 31.1 | 28 | 71.3 | 0.3 | 34 | H19-A-003-03 | H19-A-003-03 | H20.6
266 | 錦川総合開発事務所 | １４号橋 |  |  |  | A１橋台 | 9 | RC | 橋台 | 胸壁 | 2.9 | 1.5 | 11 | --- | 高炉B種 | AE減水剤 | --- | --- | 0.15 | --- | 30.4 | 22 | 56.5 | 0.25 | 17 | H19-A-003-04 | H19-A-003-04 | H20.6
267 | 岩国港湾管理事務所 | 室の木岸壁(-7.5)上部工C |  |  |  | 現場打擁壁 | 12 | 無筋 | その他 | その他 | 2.3 | 1.5 | 15.1 | --- | 高炉B種 | AE減水剤 | --- | --- | --- | --- | 26.4 | 11 | 43.1 | 0.2 |  | H19-W-006-01 | H19-W-006-01 | H20.6
268 | 岩国港湾管理事務所 | 室の木岸壁(-7.5)上部工C |  |  |  | 現場打擁壁 | 12 | 無筋 | その他 | その他 | 2.4 | 1.6 | 15.1 | 8.275 | 高炉B種 | AE減水剤 | --- | --- | --- | --- | 27.4 | 15 | 43.7 | 0.15 |  | H19-W-006-02 | H19-W-006-02 | H20.6
269 | 岩国港湾管理事務所 | 室の木岸壁(-7.5)上部工C |  |  |  | 現場打擁壁 | 12 | 無筋 | その他 | その他 | 2.4 | 1.6 | 15.1 | --- | 高炉B種 | AE減水剤 | --- | --- | --- | --- | 26.4 | 11 | 38.3 | 0.15 |  | H19-W-006-03 | H19-W-006-03 | H20.6
270 | 岩国港湾管理事務所 | 室の木岸壁(-7.5)上部工C |  |  |  | 現場打擁壁 | 1 | 無筋 | その他 | その他 | 2.4 | 1.6 | 15.1 | --- | 高炉B種 | AE減水剤 | --- | --- | --- | --- | 26 | 12 | 42.1 | 0.15 |  | H19-W-006-04 | H19-W-006-04 | H20.6
271 | 岩国港湾管理事務所 | 室の木岸壁(-7.5)上部工C |  |  |  | 現場打擁壁 | 1 | 無筋 | その他 | その他 | 2.5 | 1.6 | 15.1 | --- | 高炉B種 | AE減水剤 | --- | --- | --- | --- | 25.5 | 10 | 32.6 | 0 |  | H19-W-006-05 | H19-W-006-05 | H20.6
272 | 岩国港湾管理事務所 | 室の木岸壁(-7.5)上部工C |  |  |  | 現場打擁壁 | 1 | 無筋 | その他 | その他 | 2.5 | 1.6 | 15.1 | --- | 高炉B種 | AE減水剤 | --- | --- | --- | --- | 26.6 | 10 | 40.6 | 0.1 |  | H19-W-006-06 | H19-W-006-06 | H20.6
273 | 岩国港湾管理事務所 | 室の木岸壁(-7.5)上部工C |  |  |  | 現場打擁壁 | 1 | 無筋 | その他 | その他 | 2.5 | 1.6 | 15.1 | --- | 高炉B種 | AE減水剤 | --- | --- | --- | --- | 25.4 | 10 | 33.9 | 0 |  | H19-W-006-07 | H19-W-006-07 | H20.6
274 | 岩国港湾管理事務所 | 室の木岸壁(-7.5)上部工D |  |  |  | 現場打擁壁 | 1 | 無筋 | その他 | その他 | 2.8 | 1.7 | 15.1 | --- | 高炉B種 | AE減水剤 | --- | --- | --- | --- | 25.7 | 9 | 34.6 | 0 |  | H19-W-007-01 | H19-W-007-01 | H20.6
275 | 岩国港湾管理事務所 | 室の木岸壁(-7.5)上部工D |  |  |  | 現場打擁壁 | 1 | 無筋 | その他 | その他 | 3 | 1.7 | 14.9 | --- | 高炉B種 | AE減水剤 | --- | --- | --- | --- | 26.8 | 12 | 37.6 | 0 |  | H19-W-007-02 | H19-W-007-02 | H20.6
276 | 宇部港湾管理事務所 | 小野田港海岸高潮護岸 |  |  |  | 張コン① | 8 | 無筋 | その他 | その他 | 2.3 | 1 | --- | --- | 高炉B種 | AE減水剤 | --- | --- | --- | --- | 25.6 | 31.6 | 55.6 | 0 |  | H19-W-008-01 | H19-W-008-01 | H20.6
277 | 宇部港湾管理事務所 | 小野田港海岸高潮護岸 |  |  |  | 張コン② | 8 | 無筋 | その他 | その他 | 2.3 | 0.9 | --- | --- | 高炉B種 | AE減水剤 | --- | --- | --- | --- | 25.5 | 33.5 | 40.9 | 0 |  | H19-W-008-02 | H19-W-008-02 | H20.6
278 | 岩国土木建築事務所 | 今津川線擁壁(逆T擁壁) |  |  |  | ⑦ブロック | 3 | RC | 擁壁 | たて壁 | 1.3 | 0.7 | 15 | --- | 高炉B種 | AE減水剤 | --- | --- | 0.23 | --- | --- | 13.4 | 28.8 | 0.45 |  | H18-W-008-01 | H18-W-008-01 | H20.10
279 | 岩国土木建築事務所 | 今津川線擁壁(逆T擁壁) |  |  |  | ⑧ブロック | 3 | RC | 擁壁 | たて壁 | 1.5 | 0.7 | 15 | --- | 高炉B種 | AE減水剤 | --- | --- | 0.28 | --- | --- | 13 | 31.1 | 0.45 |  | H18-W-009-01 | H18-W-009-01 | H20.10
280 | 岩国土木建築事務所 | 今津川線擁壁(逆T擁壁) |  |  |  | ⑨ブロック | 3 | RC | 擁壁 | たて壁 | 1.5 | 0.7 | 11 | --- | 高炉B種 | AE減水剤 | 膨張材 | --- | 0.6 | --- | --- | 13.4 | 30.5 | 0.5 |  | H18-W-010-01 | H18-W-010-01 | H20.10
281 | 岩国土木建築事務所 | 今津川線擁壁(逆T擁壁) |  |  |  | ④ブロック | 8 | RC | 擁壁 | 底版 | 0.6 | 6 | 15 | --- | 高炉B種 | AE減水剤 | --- | --- | 0.03 | --- | 33.3 | 30 | --- | 0 |  | H19-W-009-01 | H19-W-009-01 | H20.10
282 | 岩国土木建築事務所 | 今津川線擁壁(逆T擁壁) |  |  |  | ④ブロック | 8 | RC | 擁壁 | たて壁① | 3 | 0.7 | 15 | --- | 高炉B種 | AE減水剤 | --- | --- | 0.24 | --- | 32.8 | 31 | 64.9 | 0.25 |  | H19-W-009-02 | H19-W-009-02 | H20.10
283 | 岩国土木建築事務所 | 今津川線擁壁(逆T擁壁) |  |  |  | ④ブロック | 8 | RC | 擁壁 | たて壁② | 2.5 | 0.7 | 15 | --- | 高炉B種 | AE減水剤 | --- | --- | 0.24 | --- | 34.4 | 30 | --- | 0 |  | H19-W-009-03 | H19-W-009-03 | H20.10
284 | 岩国土木建築事務所 | 今津川線擁壁(逆T擁壁) |  |  |  | ⑤ブロック | 8 | RC | 擁壁 | 底版 | 0.6 | 6 | 15 | --- | 高炉B種 | AE減水剤 | --- | --- | 0.03 | --- | 33.3 | 30 | --- | 0 |  | H19-W-010-01 | H19-W-010-01 | H20.10
285 | 岩国土木建築事務所 | 今津川線擁壁(逆T擁壁) |  |  |  | ⑤ブロック | 8 | RC | 擁壁 | たて壁① | 3 | 0.7 | 15 | --- | 高炉B種 | AE減水剤 | --- | --- | 0.24 | --- | 32.8 | 31 | 63.8 | 0.2 |  | H19-W-010-02 | H19-W-010-02 | H20.10
286 | 岩国土木建築事務所 | 今津川線擁壁(逆T擁壁) |  |  |  | ⑤ブロック | 8 | RC | 擁壁 | たて壁② | 2.7 | 0.7 | 15 | --- | 高炉B種 | AE減水剤 | --- | --- | 0.24 | --- | 34.4 | 30 | --- | 0 |  | H19-W-010-03 | H19-W-010-03 | H20.10
287 | 岩国土木建築事務所 | 今津川線擁壁(逆T擁壁) |  |  |  | ⑥ブロック | 8 | RC | 擁壁 | 底版 | 0.6 | 6 | 15 | --- | 高炉B種 | AE減水剤 | --- | --- | 0.03 | --- | 33.3 | 30 | --- | 0 |  | H19-W-011-01 | H19-W-011-01 | H20.10
288 | 岩国土木建築事務所 | 今津川線擁壁(逆T擁壁) |  |  |  | ⑥ブロック | 8 | RC | 擁壁 | たて壁① | 3 | 0.7 | 15 | --- | 高炉B種 | AE減水剤 | --- | --- | 0.24 | --- | 32.8 | 31 | 65.1 | 0 |  | H19-W-011-02 | H19-W-011-02 | H20.10
289 | 岩国土木建築事務所 | 今津川線擁壁(逆T擁壁) |  |  |  | ⑥ブロック | 8 | RC | 擁壁 | たて壁② | 2.8 | 0.7 | 15 | --- | 高炉B種 | AE減水剤 | --- | --- | 0.24 | --- | 34.4 | 30 | 64.2 | 0.2 |  | H19-W-011-03 | H19-W-011-03 | H20.10
290 | 岩国土木建築事務所 | 牛野谷線斜路工(U型擁壁) |  |  |  | ①ブロック | 8 | RC | 擁壁 | 底版 | 0.4 | 3.8 | 18.8 | --- | 高炉B種 | AE減水剤 | 膨張材 | --- | 0.4 | --- | 31.4 | 30 | --- | 0 |  | H18-W-011-01 | H18-W-011-01 | H20.10
291 | 岩国土木建築事務所 | 牛野谷線斜路工(U型擁壁) |  |  |  | ①ブロック | 9 | RC | 擁壁 | 側壁① | 1.5 | 0.4 | 18.8 | --- | 高炉B種 | AE減水剤 | 膨張材 | --- | 0.25 | --- | 30.8 | 26 | --- | 0 |  | H18-W-011-02 | H18-W-011-02 | H20.10
292 | 岩国土木建築事務所 | 牛野谷線斜路工(U型擁壁) |  |  |  | ①ブロック | 9 | RC | 擁壁 | 側壁② | 1.1 | 0.4 | 18.8 | --- | 高炉B種 | AE減水剤 | 膨張材 | --- | 0.35 | --- | 32.4 | 29 | --- | 0 |  | H18-W-011-03 | H18-W-011-03 | H20.10
293 | 岩国土木建築事務所 | 牛野谷線斜路工(U型擁壁) |  |  |  | ①ブロック | 9 | RC | 擁壁 | 側壁③ | 1.2 | 0.25 | 16.8 | --- | 高炉B種 | AE減水剤 | 膨張材 | --- | 0.35 | --- | 31.8 | 29 | --- | 0 |  | H18-W-011-04 | H18-W-011-04 | H20.10
294 | 岩国土木建築事務所 | 牛野谷線斜路工(U型擁壁) |  |  |  | ②ブロック | 8 | RC | 擁壁 | 底版 | 0.4 | 3.8 | 14.9 | --- | 高炉B種 | AE減水剤 | 膨張材 | --- | 0.4 | --- | 31.8 | 28 | --- | 0 |  | H18-W-012-01 | H18-W-012-01 | H20.10 H21.4ｼｰﾄ修正
295 | 岩国土木建築事務所 | 牛野谷線斜路工(U型擁壁) |  |  |  | ②ブロック | 9 | RC | 擁壁 | 側壁① | 2 | 0.4 | 14.9 | --- | 高炉B種 | AE減水剤 | 膨張材 | --- | 0.32 | --- | 32.4 | 29 | 48 | 0.15 |  | H18-W-012-02 | H18-W-012-02 | H20.10 H21.4ｼｰﾄ修正
296 | 岩国土木建築事務所 | 牛野谷線斜路工(U型擁壁) |  |  |  | ②ブロック | 9 | RC | 擁壁 | 側壁② | 1.7 | 0.4 | 14.9 | --- | 高炉B種 | AE減水剤 | 膨張材 | --- | 0.3 | --- | 31.8 | 29 | --- | 0.2 |  | H18-W-012-03 | H18-W-012-03 | H20.10 H21.4ｼｰﾄ修正
297 | 岩国土木建築事務所 | 牛野谷線斜路工(U型擁壁) |  |  |  | ②ブロック | 9 | RC | 擁壁 | 側壁③ | 1.2 | 0.25 | 14.9 | --- | 高炉B種 | AE減水剤 | 膨張材 | --- | 0.42 | --- | 31.8 | 29 | --- | 0.15 |  | H18-W-012-04 | H18-W-012-04 | H20.10 H21.4ｼｰﾄ修正
298 | 岩国土木建築事務所 | 牛野谷線斜路工(U型擁壁) |  |  |  | ③ブロック | 8 | RC | 擁壁 | 底版 | 0.5 | 3.8 | 2.8 | --- | 高炉B種 | AE減水剤 | 膨張材 | --- | 0.21 | --- | 31.4 | 30 | --- | 0 |  | H18-W-013-01 | H18-W-013-01 | H20.10
299 | 岩国土木建築事務所 | 牛野谷線斜路工(U型擁壁) |  |  |  | ③ブロック | 9 | RC | 擁壁 | 側壁① | 2.6 | 0.4 | 2.8 | --- | 高炉B種 | AE減水剤 | 膨張材 | --- | 0.27 | --- | 30.8 | 26 | --- | 0 |  | H18-W-013-02 | H18-W-013-02 | H20.10
300 | 岩国土木建築事務所 | 牛野谷線斜路工(U型擁壁) |  |  |  | ③ブロック | 9 | RC | 擁壁 | 側壁② | 1.9 | 0.4 | 2.8 | --- | 高炉B種 | AE減水剤 | 膨張材 | --- | 0.27 | --- | 32.4 | 29 | --- | 0 |  | H18-W-013-03 | H18-W-013-03 | H20.10
301 | 岩国土木建築事務所 | 牛野谷線斜路工(U型擁壁) |  |  |  | ③ブロック | 9 | RC | 擁壁 | 側壁③ | 1.2 | 0.25 | 2.8 | --- | 高炉B種 | AE減水剤 | 膨張材 | --- | 0.42 | --- | 31.8 | 29 | 41 | 0 |  | H18-W-013-04 | H18-W-013-04 | H20.10
302 | 岩国土木建築事務所 | 牛野谷線地下横断歩道函渠 |  |  |  | ②ブロック | 5 | RC | BOX | 底板 | 0.3 | 3.6 | --- | --- | 高炉B種 | --- | 膨張材 | --- | 0.28 | --- | 33.7 | 23 | --- | 0 |  | H18-B-013-01 | H18-B-013-01 | H20.10
303 | 岩国土木建築事務所 | 牛野谷線地下横断歩道函渠 |  |  |  | ②ブロック | 6 | RC | BOX | 側壁・頂版 | 2.9 | 0.3 | --- | --- | 高炉B種 | --- | 膨張材 | --- | 0.32 | --- | 33.3 | 26 | --- | 0.3 |  | H18-B-013-02 | H18-B-013-02 | H20.10
304 | 岩国土木建築事務所 | 牛野谷線地下横断歩道函渠 |  |  |  | ①ブロック | 6 | RC | BOX | 底板 | 0.3 | 3.6 | --- | --- | 高炉B種 | --- | 膨張材 | --- | 0.28 | --- | 32.1 | 22 | --- | 0 |  | H18-B-014-01 | H18-B-014-01 | H20.10
305 | 岩国土木建築事務所 | 牛野谷線地下横断歩道函渠 |  |  |  | ①ブロック | 6 | RC | BOX | 側壁・頂版 | 3 | 0.4 | --- | --- | 高炉B種 | --- | 膨張材 | --- | 0.32 | --- | 32.3 | 28 | 40.6 | 0.3 |  | H18-B-014-02 | H18-B-014-02 | H20.10
306 | 岩国土木建築事務所 | 上浜川砂防堰堤 |  |  |  | 側壁工 | 10 | 無筋 | その他 | その他 | 1.5 | 1.5 | 1.6 | 8 | 高炉B種 | AE減水剤 | --- | --- | --- | --- | 28.8 | 22 | 48.2 | 0 |  | H19-X-006-01 | H19-X-006-01 | H20.10
307 | 岩国土木建築事務所 | 上浜川砂防堰堤 |  |  |  | 側壁工 | 11 | 無筋 | その他 | その他 | 1.5 | 1.2 | 1.6 | 8 | 高炉B種 | AE減水剤 | --- | --- | --- | --- | 28.4 | 16 | 30.8 | 0 |  | H19-X-006-02 | H19-X-006-02 | H20.10
308 | 岩国土木建築事務所 | 上浜川砂防堰堤 |  |  |  | 側壁工 | 11 | 無筋 | その他 | その他 | 2 | 0.9 | 16.6 | 8 | 高炉B種 | AE減水剤 | --- | --- | --- | --- | 29.6 | 11 | 23 | 0 |  | H19-X-006-03 | H19-X-006-03 | H20.10
309 | 岩国土木建築事務所 | 上浜川砂防堰堤 |  |  |  | 水叩き工 | 12 | 無筋 | その他 | その他 | 2 | 4.5 | 8 | 8 | 高炉B種 | AE減水剤 | --- | --- | --- | --- | 30.7 | 9.5 | 34 | 0 |  | H19-X-007-01 | H19-X-007-01 | H20.10
310 | 岩国土木建築事務所 | 上浜川砂防堰堤 |  |  |  | 水叩き工 | 12 | 無筋 | その他 | その他 | 2 | 5.3 | 7.2 | 7.2 | 高炉B種 | AE減水剤 | --- | --- | --- | --- | 30.1 | 15 | 35.3 | 0 |  | H19-X-007-02 | H19-X-007-02 | H20.10
311 | 岩国土木建築事務所 | 上浜川砂防堰堤 |  |  |  | 副堤工 | 1 | 無筋 | その他 | その他 | 1.7 | 2 | 10 | 9.1 | 高炉B種 | AE減水剤 | --- | --- | --- | --- | 28.1 | 9.5 | 38 | 0 |  | H19-X-008-01 | H19-X-008-01 | H20.10
312 | 岩国土木建築事務所 | 上浜川砂防堰堤 |  |  |  | 副堤工 | 9 | 無筋 | その他 | その他 | 2 | 3.6 | 15 | 15 | 高炉B種 | AE減水剤 | --- | --- | --- | --- | 30.4 | 28 | 66 | 0 |  | H19-X-008-02 | H19-X-008-02 | H20.10
313 | 岩国土木建築事務所 | 上浜川砂防堰堤 |  |  |  | 副堤工 | 9 | 無筋 | その他 | その他 | 2 | 3.6 | 6.2 | 5.7 | 高炉B種 | AE減水剤 | --- | --- | --- | --- | 28.7 | 31 | 66.2 | 0 |  | H19-X-008-03 | H19-X-008-03 | H20.10
314 | 岩国土木建築事務所 | 上浜川砂防堰堤 |  |  |  | 副堤工 | 9 | 無筋 | その他 | その他 | 2 | 2.8 | 15 | 15 | 高炉B種 | AE減水剤 | --- | --- | --- | --- | 29.8 | 27.5 | 63 | 0 |  | H19-X-008-04 | H19-X-008-04 | H20.10
315 | 岩国土木建築事務所 | 上浜川砂防堰堤 |  |  |  | 副堤工 | 9 | 無筋 | その他 | その他 | 2 | 2.8 | 9.2 | 8.7 | 高炉B種 | AE減水剤 | --- | --- | --- | --- | 30.1 | 30.5 | 66.7 | 0 |  | H19-X-008-05 | H19-X-008-05 | H20.10
316 | 岩国土木建築事務所 | 上浜川砂防堰堤 |  |  |  | 副堤工 | 9 | 無筋 | その他 | その他 | 1.7 | 2 | 5.5 | 5.1 | 高炉B種 | AE減水剤 | --- | --- | --- | --- | 29.3 | 29 | 63.2 | 0 |  | H19-X-008-06 | H19-X-008-06 | H20.10
317 | 岩国土木建築事務所 | 上浜川砂防堰堤 |  |  |  | 副堤工 | 9 | 無筋 | その他 | その他 | 1.7 | 2 | 10 | 9.6 | 高炉B種 | AE減水剤 | --- | --- | --- | --- | 30.6 | 27 | 58.3 | 0 |  | H19-X-008-07 | H19-X-008-07 | H20.10
318 | 岩国土木建築事務所 | 上浜川砂防堰堤 |  |  |  | 副堤工 | 12 | 無筋 | その他 | その他 | 2 | 3.6 | 5.7 | 5.2 | 高炉B種 | AE減水剤 | --- | --- | --- | --- | 32.1 | 11 | 38.5 | 0 |  | H19-X-008-08 | H19-X-008-08 | H20.10
319 | 岩国土木建築事務所 | 上浜川砂防堰堤 |  |  |  | 副堤工 | 12 | 無筋 | その他 | その他 | 2 | 2.8 | 8.7 | 8.2 | 高炉B種 | AE減水剤 | --- | --- | --- | --- | 31.8 | 12 | 40.2 | 0 |  | H19-X-008-09 | H19-X-008-09 | H20.10
320 | 岩国土木建築事務所 | 上浜川砂防堰堤 |  |  |  | 本堤工 | 5 | 無筋 | その他 | その他 | 1.2 | --- | --- | --- | 高炉B種 | AE減水剤 | --- | --- | 0.03 | --- | 29.3 | 20.5 | --- | 0 |  | H19-X-009-01 | H19-X-009-01 | H20.10
321 | 岩国土木建築事務所 | 上浜川砂防堰堤 |  |  |  | 本堤工 | 5 | 無筋 | その他 | その他 | 1.1 | --- | --- | --- | 高炉B種 | AE減水剤 | --- | --- | --- | --- | 30.7 | 23 | --- | 0 |  | H19-X-009-02 | H19-X-009-02 | H20.10
322 | 岩国土木建築事務所 | 上浜川砂防堰堤 |  |  |  | 本堤工 | 6 | 無筋 | その他 | その他 | 1 | --- | --- | --- | 高炉B種 | AE減水剤 | --- | --- | --- | --- | 30.5 | 22 | --- | 0 |  | H19-X-009-03 | H19-X-009-03 | H20.10
323 | 岩国土木建築事務所 | 上浜川砂防堰堤 |  |  |  | 本堤工 | 6 | 無筋 | その他 | その他 | 1.1 | --- | --- | --- | 高炉B種 | AE減水剤 | --- | --- | --- | --- | 28.6 | 23 | --- | 0 |  | H19-X-009-04 | H19-X-009-04 | H20.10
324 | 岩国土木建築事務所 | 上浜川砂防堰堤 |  |  |  | 本堤工 | 6 | 無筋 | その他 | その他 | 1.4 | --- | --- | --- | 高炉B種 | AE減水剤 | --- | --- | --- | --- | 31 | 23 | 49.7 | 0 |  | H19-X-009-05 | H19-X-009-05 | H20.10
325 | 岩国土木建築事務所 | 上浜川砂防堰堤 |  |  |  | 本堤工 | 6 | 無筋 | その他 | その他 | 1.2 | --- | --- | --- | 高炉B種 | AE減水剤 | --- | --- | --- | --- | 29.8 | 25.5 | 52.5 | 0 |  | H19-X-009-06 | H19-X-009-06 | H20.10
326 | 岩国土木建築事務所 | 上浜川砂防堰堤 |  |  |  | 本堤工 | 6 | 無筋 | その他 | その他 | 1.7 | --- | --- | --- | 高炉B種 | AE減水剤 | --- | --- | --- | --- | 31.2 | 27 | 56.7 | 0 |  | H19-X-009-07 | H19-X-009-07 | H20.10
327 | 岩国土木建築事務所 | 上浜川砂防堰堤 |  |  |  | 本堤工 | 7 | 無筋 | その他 | その他 | 1.2 | --- | --- | --- | 高炉B種 | AE減水剤 | --- | --- | --- | --- | 29.7 | 26 | 39 | 0 |  | H19-X-009-08 | H19-X-009-08 | H20.10
328 | 柳井土木建築事務所 | 新馬殿橋歩道橋 |  |  |  | A1橋台 | 3 | RC | 橋台 | 底版 | 1.6 | 2 | 5.35 | --- | 高炉B種 | AE減水剤 | --- | --- | 0.06 | --- | 31.6 | 14 | 30.2 | 0 |  | H19-A-004-01 | H19-A-004-01 | H20.10 | H26.3一覧データ修正
329 | 柳井土木建築事務所 | 新馬殿橋歩道橋 |  |  |  | A1橋台 | 4 | RC | 橋台 | たて壁 | 1.5 | 1.35 | 4.7 | --- | 高炉B種 | AE減水剤 | --- | --- | 0.06 | --- | 31.2 | 16 | 48.1 | 0 | 19 | H19-A-004-02 | H19-A-004-02 | H20.10 | H26.3一覧データ修正
330 | 柳井土木建築事務所 | 新馬殿橋歩道橋 |  |  |  | A1橋台 | 4 | RC | 橋台 | 胸壁 | 0.9 | 0.5 | 5.4 | --- | 高炉B種 | AE減水剤 | --- | --- | 0.16 | --- | 30.4 | 16 | 29.7 | 0 | 10 | H19-A-004-03 | H19-A-004-03 | H20.10
331 | 柳井土木建築事務所 | 新馬殿橋歩道橋 |  |  |  | A2橋台 | 3 | RC | 橋台 | 底版 | 1.6 | 2 | 5.4 | --- | 高炉B種 | AE減水剤 | --- | --- | 0.06 | --- | 31.3 | 14 | 31.8 | 0 |  | H19-A-005-01 | H19-A-005-01 | H20.10 | H26.3一覧データ修正
332 | 柳井土木建築事務所 | 新馬殿橋歩道橋 |  |  |  | A2橋台 | 4 | RC | 橋台 | たて壁 | 1.5 | 1.35 | 4.7 | --- | 高炉B種 | AE減水剤 | --- | --- | 0.06 | --- | 31.2 | 16 | 47.6 | 0 | 22 | H19-A-005-02 | H19-A-005-02 | H20.10 | H26.3一覧データ修正
333 | 柳井土木建築事務所 | 新馬殿橋歩道橋 |  |  |  | A2橋台 | 4 | RC | 橋台 | 胸壁 | 0.9 | 0.5 | 5.4 | --- | 高炉B種 | AE減水剤 | --- | --- | 0.16 | --- | 30.4 | 16 | 30.3 | 0 | 10 | H19-A-005-03 | H19-A-005-03 | H20.10
334 | 柳井土木建築事務所 | 田布施川高潮護岸 |  |  |  | 現場打擁壁 | 10 | 無筋 | その他 | その他 | 2.9 | 2.4 | 5 | --- | 高炉B種 | AE減水剤 | --- | --- | --- | --- | 28.9 | 22 | 34.4 | 0 |  | H19-W-012-01 | H19-W-012-01 | H20.10
335 | 柳井土木建築事務所 | 田布施川高潮護岸 |  |  |  | 現場打擁壁 | 10 | 無筋 | その他 | その他 | 2.9 | 2.4 | 5 | --- | 高炉B種 | AE減水剤 | --- | --- | --- | --- | 29.6 | 25 | 34.2 | 0 |  | H19-W-013-01 | H19-W-013-01 | H20.10
336 | 周南土木建築事務所 | 島田川函渠 |  |  |  | ①ブロック | 4 | RC | BOX | 底板 | 0.5 | 2.8 | 4.2 | 4.2 | 高炉B種 | AE減水剤 | --- | --- | 0.2 | --- | 30.4 | 17 | --- | 0 |  | H19-B-001-01 | H19-B-001-01 | H20.10
337 | 周南土木建築事務所 | 島田川函渠 |  |  |  | ①ブロック | 4 | RC | BOX | 側壁・頂版 | 2.9 | 0.4 | 4.2 | 4.2 | 高炉B種 | AE減水剤 | --- | --- | 0.25 | --- | 30.9 | 17 | 37 | 0 |  | H19-B-001-02 | H19-B-001-02 | H20.10
338 | 周南土木建築事務所 | 島田川函渠 |  |  |  | ②ブロック | 4 | RC | BOX | 底板 | 0.5 | 2.8 | 4.2 | 4.2 | 高炉B種 | AE減水剤 | --- | --- | 0.25 | --- | 30.4 | 17 | --- | 0 |  | H19-B-002-01 | H19-B-002-01 | H20.10
339 | 周南土木建築事務所 | 島田川函渠 |  |  |  | ②ブロック | 4 | RC | BOX | 側壁・頂版 | 2.9 | 0.4 | 4.2 | 4.2 | 高炉B種 | AE減水剤 | --- | --- | 0.25 | --- | 30.9 | 17 | --- | 0 |  | H19-B-002-02 | H19-B-002-02 | H20.10
340 | 山口土木建築事務所 | 朝田Ａランプ橋 |  |  |  | A1橋台 | 1 | RC | 橋台 | 底版 | 1.6 | 8.5 | 8 | --- | 高炉B種 | AE減水剤 | --- | --- | 0.03 | --- | --- | 11 | 48 | 0 |  | H19-A-007-01 | H19-A-007-01 | H20.10
341 | 山口土木建築事務所 | 朝田Ａランプ橋 |  |  |  | A1橋台 | 1 | RC | 橋台 | たて壁① | 1.8 | 1.9 | 8 | --- | 高炉B種 | AE減水剤 | --- | --- | 0.24 | --- | --- | 9 | 40.2 | 0 | 23 | H19-A-007-02 | H19-A-007-02 | H20.10
342 | 山口土木建築事務所 | 朝田Ａランプ橋 |  |  |  | A1橋台 | 2 | RC | 橋台 | たて壁② | 3.6 | 1.9 | 8 | --- | 高炉B種 | AE減水剤 | --- | --- | 0.24 | --- | --- | 9 | 48.8 | 0 | 8 | H19-A-007-03 | H19-A-007-03 | H20.10
343 | 山口土木建築事務所 | 朝田Ａランプ橋 |  |  |  | A1橋台 | 4 | RC | 橋台 | たて壁③ | 3.7 | 1.9 | 8 | --- | 高炉B種 | AE減水剤 | --- | --- | 0.24 | --- | 36 | 13 | --- | 0.06 | 60 | H19-A-007-04 | H19-A-007-04 | H20.10
344 | 山口土木建築事務所 | 朝田Ａランプ橋 |  |  |  | A1橋台 | 4 | RC | 橋台 | 胸壁 | 3.1 | 0.7 | 8 | --- | 高炉B種 | AE減水剤 | --- | --- | 0.65 | --- | 34.7 | 19 | --- | 0 | 14 | H19-A-007-05 | H19-A-007-05 | H20.10
345 | 山口土木建築事務所 | 朝田Ａランプ橋 |  |  |  | P1橋脚 | 12 | RC | 橋脚 | 底板 | 2.5 | 5.5 | 23.1 | --- | 高炉B種 | AE減水剤 | --- | --- | 0.15 | --- | 34.5 | 10 | 16 | 0 |  | H19-P-004-01 | H19-P-004-01 | H20.10
346 | 山口土木建築事務所 | 朝田Ａランプ橋 |  |  |  | P1橋脚 | 1 | RC | 橋脚 | 柱① | 3.6 | 2.5 | 2.5 | --- | 高炉B種 | AE減水剤 | --- | --- | 0.11 | --- | 32.6 | 15 | 15 | 0 |  | H19-P-004-02 | H19-P-004-02 | H20.10
347 | 山口土木建築事務所 | 朝田Ａランプ橋 |  |  |  | P1橋脚 | 3 | RC | 橋脚 | 柱② | 4 | 2.5 | 2.5 | --- | 高炉B種 | AE減水剤 | --- | --- | 0.11 | --- | --- | 15 | 15 | 0 |  | H19-P-004-03 | H19-P-004-03 | H20.10
348 | 山口土木建築事務所 | 朝田Ａランプ橋 |  |  |  | P1橋脚 | 5 | RC | 橋脚 | 梁 | 2.5 | 2.5 | 28.6 | --- | 高炉B種 | AE減水剤 | --- | --- | 0.21 | --- | 35.6 | 19 | 21 | 0 |  | H19-P-004-04 | H19-P-004-04 | H20.10
349 | 山口土木建築事務所 | 中国縦貫自動車道高架橋 |  |  |  | P1橋脚 | 12 | RC | 橋脚 | 柱① | 2.2 | 2.8 | 4 | --- | 高炉B種 | AE減水剤 | --- | --- | 0.24 | --- | 32.6 | 14 | 53 | 0 |  | H19-P-005-01 | H19-P-005-01 | H20.10
350 | 山口土木建築事務所 | 中国縦貫自動車道高架橋 |  |  |  | P1橋脚 | 12 | RC | 橋脚 | 柱② | 2.7 | 2.8 | 4 | --- | 高炉B種 | AE減水剤 | --- | --- | 0.24 | --- | 32.6 | 10 | 53 | 0 |  | H19-P-005-02 | H19-P-005-02 | H20.10
351 | 山口土木建築事務所 | 中国縦貫自動車道高架橋 |  |  |  | P1橋脚 | 1 | RC | 橋脚 | 柱③ | 3.6 | 2.8 | 4 | --- | 高炉B種 | AE減水剤 | --- | --- | 0.24 | --- | 31.7 | 11 | 53 | 0 |  | H19-P-005-03 | H19-P-005-03 | H20.10
352 | 山口土木建築事務所 | 中国縦貫自動車道高架橋 |  |  |  | P1橋脚 | 1 | RC | 橋脚 | 柱④ | 3.6 | 2.8 | 4 | --- | 高炉B種 | AE減水剤 | --- | --- | 0.24 | --- | 31 | 10 | 53 | 0 |  | H19-P-005-04 | H19-P-005-04 | H20.10
353 | 山口土木建築事務所 | 中国縦貫自動車道高架橋 |  |  |  | P1橋脚 | 2 | RC | 橋脚 | 柱⑤ | 2.7 | 2.8 | 4 | --- | 高炉B種 | AE減水剤 | --- | --- | 0.24 | --- | 32.4 | 8 | 53 | 0 |  | H19-P-005-05 | H19-P-005-05 | H20.10
354 | 山口土木建築事務所 | 中国縦貫自動車道高架橋 |  |  |  | P1橋脚 | 2 | RC | 橋脚 | 梁 | 3.1 | 2.8 | 10 | --- | 高炉B種 | AE減水剤 | --- | --- | --- | --- | 32.9 | 12 | 53 | 0 |  | H19-P-005-06 | H19-P-005-06 | H20.10
355 | 山口土木建築事務所 | 中国縦貫自動車道高架橋 |  |  |  | P2橋脚 | 1 | RC | 橋脚 | 柱① | 1.8 | 2.8 | 4 | --- | 高炉B種 | AE減水剤 | --- | --- | 0.24 | --- | 32.5 | 9.9 | 46.3 | 0 |  | H19-P-006-01 | H19-P-006-01 | H20.10
356 | 山口土木建築事務所 | 中国縦貫自動車道高架橋 |  |  |  | P2橋脚 | 1 | RC | 橋脚 | 柱② | 3.6 | 2.8 | 4 | --- | 高炉B種 | AE減水剤 | --- | --- | 0.24 | --- | 35.6 | 10 | --- | 0 |  | H19-P-006-02 | H19-P-006-02 | H20.10
357 | 山口土木建築事務所 | 中国縦貫自動車道高架橋 |  |  |  | P2橋脚 | 2 | RC | 橋脚 | 柱③ | 1.8 | 2.8 | 4 | --- | 高炉B種 | AE減水剤 | --- | --- | 0.24 | --- | 34.9 | 8 | --- | 0 |  | H19-P-006-03 | H19-P-006-03 | H20.10
358 | 山口土木建築事務所 | 中国縦貫自動車道高架橋 |  |  |  | P2橋脚 | 3 | RC | 橋脚 | 柱④ | 3.6 | 2.8 | 4 | --- | 高炉B種 | AE減水剤 | --- | --- | 0.24 | --- | 34.5 | 11 | --- | 0 |  | H19-P-006-04 | H19-P-006-04 | H20.10
359 | 山口土木建築事務所 | 中国縦貫自動車道高架橋 |  |  |  | P2橋脚 | 3 | RC | 橋脚 | 柱⑤ | 3.6 | 2.8 | 4 | --- | 高炉B種 | AE減水剤 | --- | --- | 0.24 | --- | 34.3 | 16 | --- | 0 |  | H19-P-006-05 | H19-P-006-05 | H20.10
360 | 山口土木建築事務所 | 中国縦貫自動車道高架橋 |  |  |  | P2橋脚 | 3 | RC | 橋脚 | 柱⑥ | 3.6 | 2.8 | 4 | --- | 高炉B種 | AE減水剤 | --- | --- | 0.24 | --- | 34.9 | 13 | --- | 0 |  | H19-P-006-06 | H19-P-006-06 | H20.10
361 | 山口土木建築事務所 | 中国縦貫自動車道高架橋 |  |  |  | P2橋脚 | 4 | RC | 橋脚 | 梁 | 3.3 | 2.8 | 10 | --- | 高炉B種 | AE減水剤 | --- | --- | --- | --- | 35.1 | 15 | --- | 0 |  | H19-P-006-07 | H19-P-006-07 | H20.10
362 | 宇部土木建築事務所 | 持世寺橋 |  |  |  | A1橋台 | 2 | RC | 橋台 | 底版 | 1.8 | 6.8 | 11.8 | --- | 高炉B種 | AE減水剤 | --- | --- | 0.02 | --- | 36.3 | 9 | --- | 0 |  | H19-A-008-01 | H19-A-008-01 | H20.10
363 | 宇部土木建築事務所 | 持世寺橋 |  |  |  | A1橋台 | 2 | RC | 橋台 | たて壁① | 2.3 | 2 | 11.8 | --- | 高炉B種 | AE減水剤 | --- | --- | 0.08 | --- | 38.4 | 10 | 50.9 | 0 | 24 | H19-A-008-02 | H19-A-008-02 | H20.10
364 | 宇部土木建築事務所 | 持世寺橋 |  |  |  | A1橋台 | 3 | RC | 橋台 | たて壁② | 2.9 | 2 | 11.8 | --- | 高炉B種 | AE減水剤 | --- | --- | 0.08 | --- | 36 | 15 | 53.6 | 0 | 29 | H19-A-008-03 | H19-A-008-03 | H20.10
365 | 宇部土木建築事務所 | 持世寺橋 |  |  |  | A1橋台 | 4 | RC | 橋台 | 胸壁 | 2.5 | 0.7 | 11.8 | --- | 高炉B種 | AE減水剤 | --- | --- | 0.23 | --- | 36 | 19 | 47.5 | 0 | 29 | H19-A-008-04 | H19-A-008-04 | H20.10
366 | 下関土木建築事務所 | ５号橋 |  |  |  | P3橋脚 | 1 | RC | 橋脚 | 底版 | 1.1 | 9 | 9 | --- | 高炉B種 | AE減水剤 | --- | --- | 0.03 | --- | 34.5 | 8 | --- | 0 |  | H19-P-007-01 | H19-P-007-01 | H20.10
367 | 下関土木建築事務所 | ５号橋 |  |  |  | P3橋脚 | 1 | RC | 橋脚 | 底版 | 1.4 | 9 | 9 | --- | 高炉B種 | AE減水剤 | --- | --- | 0.03 | --- | 37.2 | 9 | --- | 0 |  | H19-P-007-02 | H19-P-007-02 | H20.10
368 | 下関土木建築事務所 | ５号橋 |  |  |  | P3橋脚 | 2 | RC | 橋脚 | 柱① | 3.6 | 3 | 6 | --- | 高炉B種 | AE減水剤 | --- | 補強鉄筋A | 0.22 | 0.13 | 36.3 | 9 | 51.9 | 0 |  | H19-P-007-03 | H19-P-007-03 | H20.10 H21.4ｼｰﾄ修正
369 | 下関土木建築事務所 | ５号橋 |  |  |  | P3橋脚 | 2 | RC | 橋脚 | 柱② | 3.5 | 3 | 6 | --- | 高炉B種 | AE減水剤 | --- | --- | 0.09 | --- | 35.2 | 7 | 15.7 | 0 |  | H19-P-007-04 | H19-P-007-04 | H20.10
370 | 下関土木建築事務所 | ５号橋 |  |  |  | P3橋脚 | 2 | RC | 橋脚 | 柱③ | 3.6 | 3 | 6 | --- | 高炉B種 | AE減水剤 | --- | --- | 0.09 | --- | 35 | 6 | 10.8 | 0 |  | H19-P-007-05 | H19-P-007-05 | H20.10
371 | 下関土木建築事務所 | ５号橋 |  |  |  | P3橋脚 | 3 | RC | 橋脚 | 柱④ | 3.5 | 3 | 6 | --- | 高炉B種 | AE減水剤 | --- | --- | 0.09 | --- | 34.5 | 10 | 15.9 | 0 |  | H19-P-007-06 | H19-P-007-06 | H20.10
372 | 下関土木建築事務所 | ５号橋 |  |  |  | P3橋脚 | 3 | RC | 橋脚 | 柱⑤ | 3.6 | 3 | 6 | --- | 高炉B種 | AE減水剤 | --- | --- | 0.09 | --- | 35.2 | 13 | 20.9 | 0 |  | H19-P-007-07 | H19-P-007-07 | H20.10
373 | 下関土木建築事務所 | ５号橋 |  |  |  | P3橋脚 | 4 | RC | 橋脚 | 梁 | 3.3 | 3 | 12.6 | --- | 高炉B種 | AE減水剤 | --- | --- | 0.17 | --- | --- | 15 | 30.9 | 0 |  | H19-P-007-08 | H19-P-007-08 | H20.10
374 | 長門土木建築事務所 | ６号橋 |  |  |  | P2橋脚 | 2 | RC | 橋脚 | 柱① | 3.6 | 2.5 | 3 | --- | 高炉B種 | AE減水剤 | --- | --- | 0.11 | --- | 37.5 | 9 | 39.8 | 0 |  | H19-P-008-01 | H19-P-008-01 | H20.10
375 | 長門土木建築事務所 | ６号橋 |  |  |  | P2橋脚 | 3 | RC | 橋脚 | 柱② | 5.4 | 2.5 | 3 | --- | 高炉B種 | AE減水剤 | --- | --- | 0.11 | --- | 35.7 | 6 | 10 | 0 |  | H19-P-008-02 | H19-P-008-02 | H20.10
376 | 長門土木建築事務所 | ６号橋 |  |  |  | P2橋脚 | 3 | RC | 橋脚 | 柱③ | 5.4 | 2.5 | 3 | --- | 高炉B種 | AE減水剤 | --- | --- | 0.05 | --- | 37.3 | 11 | 16 | 0 |  | H19-P-008-03 | H19-P-008-03 | H20.10
377 | 長門土木建築事務所 | ６号橋 |  |  |  | P2橋脚 | 3 | RC | 橋脚 | 柱④ | 5.4 | 2.5 | 3 | --- | 高炉B種 | AE減水剤 | --- | --- | 0.05 | --- | 36.6 | 10 | 13 | 0 |  | H19-P-008-04 | H19-P-008-04 | H20.10
378 | 長門土木建築事務所 | ６号橋 |  |  |  | P2橋脚 | 4 | RC | 橋脚 | 柱⑤ | 5.4 | 2.5 | 3 | --- | 高炉B種 | AE減水剤 | --- | --- | 0.05 | --- | 37.4 | 14 | 17 | 0 |  | H19-P-008-05 | H19-P-008-05 | H20.10
379 | 長門土木建築事務所 | ６号橋 |  |  |  | P2橋脚 | 4 | RC | 橋脚 | 柱⑥ | 3.6 | 2.5 | 3 | --- | 高炉B種 | AE減水剤 | --- | --- | 0.11 | --- | 38.2 | 14 | 14 | 0 |  | H19-P-008-06 | H19-P-008-06 | H20.10
380 | 長門土木建築事務所 | ６号橋 |  |  |  | P2橋脚 | 5 | RC | 橋脚 | 梁 | 3 | 2.5 | 7.8 | --- | 高炉B種 | AE減水剤 | --- | --- | 0.13 | --- | 36.2 | 17 | 17 | 0 |  | H19-P-008-07 | H19-P-008-07 | H20.10
381 | 宇部小野田湾岸道路建設事務所 | 厚南高架橋（仮称） |  |  |  | NP42橋脚 | 12 | RC | 橋脚 | 底版 | 2.5 | 8 | 11 | --- | 普通 | AE減水剤 | --- | --- | 0.15 | --- | 37.3 | 15 | --- | 0 |  | H19-P-009-01 | H19-P-009-01 | H20.10
382 | 宇部小野田湾岸道路建設事務所 | 厚南高架橋（仮称） |  |  |  | NP42橋脚 | 1 | RC | 橋脚 | 柱 | 5.4 | 3.2 | 19.4 | --- | 普通 | AE減水剤 | --- | --- | 0.07 | --- | 35.5 | 32.2 | 59.8 | 0 |  | H19-P-009-02 | H19-P-009-02 | H20.10
383 | 宇部小野田湾岸道路建設事務所 | 東須恵オフランプ橋（仮称） |  |  |  | PF1橋脚 | 12 | RC | 橋脚 | 底版 | 2 | 6 | 5.5 | --- | 普通 | AE減水剤 | --- | --- | 0.17 | --- | 37.9 | 13 | --- | 0 |  | H19-P-010-01 | H19-P-010-01 | H20.10
384 | 宇部小野田湾岸道路建設事務所 | 東須恵オフランプ橋（仮称） |  |  |  | PF1橋脚 | 1 | RC | 橋脚 | 柱 | 5.4 | 2 | 2.5 | --- | 普通 | AE減水剤 | --- | --- | 0.19 | --- | 34.4 | 26.5 | 54.2 | 0 |  | H19-P-010-02 | H19-P-010-02 | H20.10
385 | 宇部小野田湾岸道路建設事務所 | 厚南高架橋（仮称） |  |  |  | NP40橋脚 | 11 | RC | 橋脚 | 底版 | 2.5 | 7.5 | 8.5 | --- | 高炉B種 | AE減水剤 | --- | --- | 0.17 | --- | 37.6 | 16 | --- | 0.1 |  | H19-P-011-01 | H19-P-011-01 | H20.10
386 | 宇部小野田湾岸道路建設事務所 | 厚南高架橋（仮称） |  |  |  | NP40橋脚 | 12 | RC | 橋脚 | 柱① | 4.2 | 2.5 | 5.5 | --- | 高炉B種 | AE減水剤 | --- | --- | 0.21 | --- | 37.1 | 13 | 58.4 | 0 |  | H19-P-011-02 | H19-P-011-02 | H20.10
387 | 宇部小野田湾岸道路建設事務所 | 厚南高架橋（仮称） |  |  |  | NP40橋脚 | 2 | RC | 橋脚 | 柱② | 4.2 | 2.5 | 5.5 | --- | 高炉B種 | AE減水剤 | --- | --- | 0.21 | --- | --- | 10 | --- | 0 |  | H19-P-011-03 | H19-P-011-03 | H20.10
388 | 宇部小野田湾岸道路建設事務所 | 厚南高架橋（仮称） |  |  |  | NP41橋脚 | 12 | RC | 橋脚 | 底版 | 2.5 | 9.5 | 10 | --- | 高炉B種 | AE減水剤 | --- | --- | 0.25 | --- | 37.4 | 13 | --- | 0.08 |  | H19-P-012-01 | H19-P-012-01 | H20.10
389 | 宇部小野田湾岸道路建設事務所 | 厚南高架橋（仮称） |  |  |  | NP41橋脚 | 12 | RC | 橋脚 | 柱① | 4.5 | 2.5 | 7.5 | --- | 高炉B種 | AE減水剤 | --- | --- | 0.21 | --- | 36.6 | 13 | 60.5 | 0 |  | H19-P-012-02 | H19-P-012-02 | H20.10
390 | 宇部小野田湾岸道路建設事務所 | 厚南高架橋（仮称） |  |  |  | NP41橋脚 | 2 | RC | 橋脚 | 柱② | 4.5 | 2.5 | 7.5 | --- | 高炉B種 | AE減水剤 | --- | --- | 0.21 | --- | --- | 9 | --- | 0 |  | H19-P-012-03 | H19-P-012-03 | H20.10
391 | 宇部小野田湾岸道路建設事務所 | 大塚高架橋（仮称） |  |  |  | P13橋脚 | 11 | RC | 橋脚 | 底版 | 2 | 8.4 | 14.4 | --- | 高炉B種 | AE減水剤 | --- | --- | 0.34 | --- | 35.2 | 14 | --- | 0 |  | H19-P-013-01 | H19-P-013-01 | H20.10
392 | 宇部小野田湾岸道路建設事務所 | 大塚高架橋（仮称） |  |  |  | P13橋脚 | 12 | RC | 橋脚 | 柱 | 3.3 | 2.2 | 8.9 | --- | 高炉B種 | AE減水剤 | --- | --- | 0.17 | --- | 37.1 | 17 | 58.2 | 0 |  | H19-P-013-02 | H19-P-013-02 | H20.10
393 | 宇部小野田湾岸道路建設事務所 | 大塚高架橋（仮称） |  |  |  | P13橋脚 | 2 | RC | 橋脚 | 梁 | 1.5 | 3.5 | 17.9 | --- | 高炉B種 | AE減水剤 | --- | --- | 0.23 | --- | 36.6 | 10 | --- | 0 |  | H19-P-013-03 | H19-P-013-03 | H20.10
394 | 宇部小野田湾岸道路建設事務所 | 大塚高架橋（仮称） |  |  |  | P13橋脚 | 2 | RC | 橋脚 | 胸壁 | 2.2 | 3.5 | 17.9 | --- | 高炉B種 | AE減水剤 | --- | --- | 0.15 | --- | 36.9 | 10 | --- | 0.06 |  | H19-P-013-04 | H19-P-013-04 | H20.10
395 | 宇部小野田湾岸道路建設事務所 | 大塚ランプ橋（仮称） |  |  |  | RP1橋脚 | 12 | RC | 橋脚 | 底版 | 2 | 11.4 | 11.4 | --- | 高炉B種 | AE減水剤 | --- | --- | 0.03 | --- | 37.3 | 14 | --- | 0.1 |  | H19-P-014-01 | H19-P-014-01 | H20.10
396 | 宇部小野田湾岸道路建設事務所 | 大塚ランプ橋（仮称） |  |  |  | RP1橋脚 | 1 | RC | 橋脚 | 柱 | 4.5 | 2.3 | 5 | --- | 高炉B種 | AE減水剤 | --- | --- | 0.17 | --- | 36.4 | 10 | 61.3 | 0 |  | H19-P-014-02 | H19-P-014-02 | H20.10
397 | 宇部小野田湾岸道路建設事務所 | 大塚ランプ橋（仮称） |  |  |  | RP1橋脚 | 2 | RC | 橋脚 | 梁 | 2.3 | 2.3 | 10.7 | --- | 高炉B種 | AE減水剤 | --- | --- | 0.35 | --- | --- | 9 | --- | 0 |  | H19-P-014-03 | H19-P-014-03 | H20.10
398 | 錦川総合開発事務所 | ９号橋 |  |  |  | A1橋台 | 1 | RC | 橋台 | 底版① | 3 | 3.5 | 6 | --- | 高炉B種 | AE減水剤 | --- | --- | 0.27 | --- | 34.3 | 7 | 26.7 | 0 |  | H18-A-030-01 | H18-A-030-01 | H20.10
399 | 錦川総合開発事務所 | ９号橋 |  |  |  | A1橋台 | 2 | RC | 橋台 | 底版② | 2.5 | 3.5 | 11 | --- | 高炉B種 | AE減水剤 | --- | --- | 0.18 | --- | 32.6 | 6 | 53.7 | 0 | 8 | H18-A-030-02 | H18-A-030-02 | H20.10
400 | 錦川総合開発事務所 | ９号橋 |  |  |  | A1橋台 | 2 | RC | 橋台 | たて壁 | 4.3 | 1.4 | 11 | --- | 高炉B種 | AE減水剤 | --- | --- | 0.07 | --- | --- | 6 | 42 | 0.3 | 19 | H18-A-030-03 | H18-A-030-03 | H20.10
401 | 錦川総合開発事務所 | ９号橋 |  |  |  | A1橋台 | 3 | RC | 橋台 | 胸壁 | 1.7 | 0.5 | 11 | --- | 高炉B種 | AE減水剤 | --- | --- | 0.32 | --- | --- | 8 | 21.8 | 0 | 7 | H18-A-030-04 | H18-A-030-04 | H20.10
402 | 萩土木建築事務所 | 北畑川橋（仮称） |  |  |  | A2橋台 | 1 | RC | 橋台 | 底版 | 1.1 | 4.1 | 8.9 | --- | 高炉B種 | --- | --- | --- | 0.06 | --- | 32.7 | 10.8 | 37.2 | 0 |  | H19-A-009-01 | H19-A-009-01 | H20.10 | H26.3一覧データ修正
403 | 萩土木建築事務所 | 北畑川橋（仮称） |  |  |  | A2橋台 | 1 | RC | 橋台 | たて壁① | 2.6 | 1.3 | 8.7 | --- | 高炉B種 | --- | --- | 補強鉄筋A | 0.25 | 0.1 | 33.8 | 11.2 | 41.5 | 0 | 16 | H19-A-009-02 | H19-A-009-02 | H20.10 | H21.4ｼｰﾄ修正
404 | 萩土木建築事務所 | 北畑川橋（仮称） |  |  |  | A2橋台 | 2 | RC | 橋台 | たて壁② | 2.6 | 1.3 | 8.7 | --- | 高炉B種 | --- | --- | 補強鉄筋A | 0.24 | 0.1 | 34.9 | 8.3 | 40.5 | 0 | 24 | H19-A-009-03 | H19-A-009-03 | H20.10 | H21.4ｼｰﾄ修正
405 | 萩土木建築事務所 | 北畑川橋（仮称） |  |  |  | A2橋台 | 2 | RC | 橋台 | たて壁③ | 1.3 | 1.3 | 8.7 | --- | 高炉B種 | --- | --- | 補強鉄筋A | 0.37 | 0.21 | 33.2 | 8.4 | 29.3 | 0 | 12 | H19-A-009-04 | H19-A-009-04 | H20.10 | H21.4ｼｰﾄ修正
406 | 萩土木建築事務所 | 北畑川橋（仮称） |  |  |  | A2橋台 | 3 | RC | 橋台 | 胸壁 | 0.7 | 0.5 | 8.7 | --- | 高炉B種 | --- | --- | --- | 0.2 | 0.2 | 33.9 | 8.3 | 19.2 | 0 | 7 | H19-A-009-05 | H19-A-009-05 | H20.10
407 | 美祢土木事務所 | 金田ため池Cランプ橋 |  |  |  | A1橋台 | 10 | RC | 橋台 | たて壁① | 3.6 | 2 | 8.1 | --- | 高炉B種 | AE減水剤 | --- | 補強鉄筋B | 0.19 | 0.1 | 37.8 | 19 | 64 | 0 | 11 | H18-A-008-01 | H18-A-008-01 | H20.10
408 | 美祢土木事務所 | 金田ため池Cランプ橋 |  |  |  | A1橋台 | 1 | RC | 橋台 | たて壁② | 3.7 | 2 | 8.1 | --- | 高炉B種 | AE減水剤 | --- | 補強鉄筋B | 0.19 | 0.1 | 36.1 | 9 | 50.6 | 0.1 | 71 | H18-A-008-02 | H18-A-008-02 | H20.10
409 | 美祢土木事務所 | 金田ため池Cランプ橋 |  |  |  | A1橋台 | 1 | RC | 橋台 | 胸壁 | 3.2 | 0.6 | 8.1 | --- | 高炉B種 | AE減水剤 | 膨張材 | --- | 0.24 | --- | 40.8 | 8 | 27 | 0 | 14 | H18-A-008-03 | H18-A-008-03 | H20.10
410 | 美祢土木事務所 | 大田IC橋 |  |  |  | A1橋台 | 10 | RC | 橋台 | 底版 | 1.7 | 7 | 11.6 | --- | 高炉B種 | AE減水剤 | --- | --- | 0.32 | --- | 32.4 | 25 | 62.5 | 0 |  | H19-A-010-01 | H19-A-010-01 | H20.10
411 | 美祢土木事務所 | 大田IC橋 |  |  |  | A1橋台 | 10 | RC | 橋台 | たて壁① | 3.6 | 1.6 | 11.5 | --- | 高炉B種 | AE減水剤 | --- | --- | 0.15 | --- | 36.2 | 11 | 59.3 | 0.15 | 21 | H19-A-010-02 | H19-A-010-02 | H20.10
412 | 美祢土木事務所 | 大田IC橋 |  |  |  | A1橋台 | 11 | RC | 橋台 | たて壁② | 3.5 | 1.6 | 11.5 | --- | 高炉B種 | AE減水剤 | --- | --- | 0.15 | --- | 34.4 | 11 | 48.8 | 0.15 | 30 | H19-A-010-03 | H19-A-010-03 | H20.10
413 | 美祢土木事務所 | 大田IC橋 |  |  |  | A1橋台 | 12 | RC | 橋台 | 胸壁 | 2.4 | 0.6 | 11.5 | --- | 高炉B種 | AE減水剤 | --- | --- | 0.26 | --- | 37.7 | 10 | 29.3 | 0.3 | 33 | H19-A-010-04 | H19-A-010-04 | H20.10
414 | 美祢土木事務所 | 大田IC橋 |  |  |  | A2橋台 | 11 | RC | 橋台 | 底版 | 1.5 | 6.7 | 11.5 | --- | 高炉B種 | AE減水剤 | --- | --- | 0.26 | --- | 34.4 | 19 | 53.9 | 0 |  | H19-A-011-01 | H19-A-011-01 | H20.10
415 | 美祢土木事務所 | 大田IC橋 |  |  |  | A2橋台 | 12 | RC | 橋台 | たて壁① | 4.5 | 1.7 | 11.5 | --- | 高炉B種 | AE減水剤 | --- | --- | 0.19 | --- | 36.3 | 13 | 46.7 | 0.25 | 25 | H19-A-011-02 | H19-A-011-02 | H20.10
416 | 美祢土木事務所 | 大田IC橋 |  |  |  | A2橋台 | 1 | RC | 橋台 | たて壁② | 3.5 | 1.7 | 11.5 | --- | 高炉B種 | AE減水剤 | --- | --- | 0.19 | --- | 40.9 | 8 | 42.9 | 0.08 | 48 | H19-A-011-03 | H19-A-011-03 | H20.10
417 | 美祢土木事務所 | 大田IC橋 |  |  |  | A2橋台 | 2 | RC | 橋台 | 胸壁 | 2.5 | 0.7 | 11.5 | --- | 高炉B種 | AE減水剤 | --- | --- | 0.23 | --- | 38.8 | 6 | 22 | 0 | 30 | H19-A-011-04 | H19-A-011-04 | H20.10
418 | 萩土木建築事務所 | 黒川橋 |  |  |  | A2橋台 | 3 | RC | 橋台 | たて壁 | 2.5 | 1.3 | 8.2 | --- | 高炉B種 | AE減水剤 | --- | 補強鉄筋A+B | 0.27 | 0.08 | 30.3 | 14.4 | 49.4 | 0.1 |  | H19-A-012-01 | H19-A-012-01 | H20.10 | H26.3一覧データ修正
419 | 萩土木建築事務所 | 小野山橋 |  |  |  | P1橋脚(耐震補強) | 7 | RC | その他 | その他 | 2 | 3.6 | 8.8 | --- | 高炉B種 | AE減水剤 | 膨張材 | ガラス | 0.34 | --- | 34.9 | 31.6 | 76.6 | 0.4 |  | H19-X-010-01 | H19-X-010-01 | H20.10 H21.4ｼｰﾄ修正
420 | 萩土木建築事務所 | 小野山橋 |  |  |  | P2橋脚(耐震補強) | 6 | RC | その他 | その他 | 2 | 3.6 | 8.8 | --- | 高炉B種 | AE減水剤 | 膨張材 | ガラス | 0.34 | --- | 35.8 | 24.6 | --- | 0.45 |  | H19-X-911-01 | H19-X-911-01 | H20.10
421 | 岩国土木建築事務所 | 赤瀬1号トンネル |  |  |  | 坑門工(起点側) | 2 | RC | その他 | その他 | 9.4 | 0.8 | 18.6 | --- | 高炉B種 | AE減水剤 | --- | --- | 0.2 | --- | 33.1 | 20 | 55.2 | 0 |  | H19-X-011-01 | H19-X-011-01 | H21.4
422 | 岩国土木建築事務所 | 赤瀬1号トンネル |  |  |  | 坑門工(終点側) | 4 | RC | その他 | その他 | 9.4 | 0.8 | 18.6 | --- | 高炉B種 | AE減水剤 | --- | --- | 0.2 | --- | 32.7 | 11 | 40.7 | 0 |  | H19-X-012-01 | H19-X-012-01 | H21.4
423 | 岩国土木建築事務所 | 赤瀬2号トンネル |  |  |  | 坑門工(起点側) | 5 | RC | その他 | その他 | 9.3 | 0.8 | 20 | --- | 高炉B種 | AE減水剤 | --- | --- | 0.2 | --- | 35 | 12 | 45.1 | 0 |  | H19-X-013-01 | H19-X-013-01 | H21.4
424 | 岩国土木建築事務所 | 赤瀬2号トンネル |  |  |  | 坑門工(終点側) | 4 | RC | その他 | その他 | 9.3 | 0.8 | 21.2 | --- | 高炉B種 | AE減水剤 | --- | --- | 0.2 | --- | 34.1 | 8 | 38.2 | 0 |  | H19-X-014-01 | H19-X-014-01 | H21.4
425 | 岩国土木建築事務所 | 今津川線擁壁(逆Ｔ擁壁) |  |  |  | ⑩ブロック | 2 | RC | 擁壁 | 底版 | 0.6 | 6 | 10.9 | --- | 早強 | AE減水剤 | --- | --- | 0.86 | --- | 33.7 | 10 | --- | 0 |  | H19-W-014-01 | H19-W-014-01 | H21.4
426 | 岩国土木建築事務所 | 今津川線擁壁(逆Ｔ擁壁) |  |  |  | ⑩ブロック | 3 | RC | 擁壁 | たて壁 | 6.2 | 0.7 | 10.9 | --- | 早強 | AE減水剤 | --- | 補強鉄筋B | 0.39 | 0.24 | 32.8 | 11 | 51.6 | 0.4 |  | H19-W-014-02 | H19-W-014-02 | H21.4
427 | 岩国土木建築事務所 | 今津川線擁壁(逆Ｔ擁壁) |  |  |  | ⑩ブロック | 3 | RC | 擁壁 | その他 | 1.4 | 0.3 | 10.9 | --- | 早強 | AE減水剤 | --- | --- | 1.02 | --- | 34.3 | 14 | --- | 0.9 |  | H19-W-014-03 | H19-W-014-03 | H21.4
428 | 岩国土木建築事務所 | 今津川線擁壁(逆Ｔ擁壁) |  |  |  | ⑪ブロック | 2 | RC | 擁壁 | 底版 | 0.7 | 6.5 | 8 | --- | 早強 | AE減水剤 | --- | --- | 0.74 | --- | 33.7 | 10 | 38.2 | 0 |  | H19-W-015-01 | H19-W-015-01 | H21.4
429 | 岩国土木建築事務所 | 今津川線擁壁(逆Ｔ擁壁) |  |  |  | ⑪ブロック | 3 | RC | 擁壁 | たて壁 | 1.4 | 0.3 | 8 | --- | 早強 | AE減水剤 | --- | 補強鉄筋B | 0.36 | --- | 32.6 | 20 | 51.3 | 0.2 |  | H19-W-015-02 | H19-W-015-02 | H21.4
430 | 岩国土木建築事務所 | 今津川線擁壁(逆Ｔ擁壁) |  |  |  | ⑪ブロック | 4 | 無筋 | 擁壁 | その他 | 1.4 | 0.3 | 8 | --- | 早強 | AE減水剤 | --- | --- | --- | --- | 32.6 | 20 | --- | 0 |  | H19-W-015-03 | H19-W-015-03 | H21.4
431 | 岩国土木建築事務所 | 今津川線擁壁(逆Ｔ擁壁) |  |  |  | ⑫ブロック | 1 | RC | 擁壁 | 底版 | 0.7 | 6.5 | 8.3 | --- | 早強 | AE減水剤 | --- | --- | 0.74 | --- | 33.7 | 10 | --- | 0 |  | H19-W-016-01 | H19-W-016-01 | H21.4
432 | 岩国土木建築事務所 | 今津川線擁壁(逆Ｔ擁壁) |  |  |  | ⑫ブロック | 2 | RC | 擁壁 | たて壁① | 3.5 | 0.7 | 8.3 | --- | 早強 | AE減水剤 | --- | 補強鉄筋B | 0.34 | 0.19 | 33.8 | 9 | 46.9 | 0 |  | H19-W-016-02 | H19-W-016-02 | H21.4
433 | 岩国土木建築事務所 | 今津川線擁壁(逆Ｔ擁壁) |  |  |  | ⑫ブロック | 2 | RC | 擁壁 | たて壁② | 3 | 0.7 | 8.3 | --- | 早強 | AE減水剤 | --- | 補強鉄筋B | 0.31 | 0.19 | 35.3 | 9 | 52.7 | 0 |  | H19-W-016-03 | H19-W-016-03 | H21.4
434 | 岩国土木建築事務所 | 今津川線擁壁(逆Ｔ擁壁) |  |  |  | ⑫ブロック | 3 | 無筋 | 擁壁 | その他 | 1.4 | 0.3 | 8.3 | --- | 早強 | AE減水剤 | --- | --- | --- | --- | 34.3 | 14 | --- | 0.6 |  | H19-W-016-04 | H19-W-016-04 | H21.4
435 | 岩国土木建築事務所 | 今津川線擁壁(逆Ｔ擁壁) |  |  |  | ⑬ブロック | 1 | RC | 擁壁 | 底版 | 0.7 | 7 | 9.9 | --- | 早強 | AE減水剤 | --- | --- | 0.67 | --- | 33.7 | 10 | --- | 0 |  | H19-W-017-01 | H19-W-017-01 | H21.4
436 | 岩国土木建築事務所 | 今津川線擁壁(逆Ｔ擁壁) |  |  |  | ⑬ブロック | 2 | RC | 擁壁 | たて壁① | 3.5 | 0.7 | 9.9 | --- | 早強 | AE減水剤 | --- | 補強鉄筋B | 0.34 | 0.19 | 33.8 | 9 | 48.2 | 0.35 |  | H19-W-017-02 | H19-W-017-02 | H21.4
437 | 岩国土木建築事務所 | 今津川線擁壁(逆Ｔ擁壁) |  |  |  | ⑬ブロック | 2 | RC | 擁壁 | たて壁② | 3.1 | 0.7 | 9.9 | --- | 早強 | AE減水剤 | --- | 補強鉄筋B | 0.33 | 0.19 | 35.3 | 9 | 49.6 | 0.35 |  | H19-W-017-03 | H19-W-017-03 | H21.4
438 | 岩国土木建築事務所 | 今津川線擁壁(逆Ｔ擁壁) |  |  |  | ⑭ブロック | 1 | RC | 擁壁 | 底版 | 0.7 | 7 | 9.4 | --- | 早強 | AE減水剤 | --- | --- | 0.59 | --- | 33.7 | 10 | --- | 0 |  | H19-W-018-01 | H19-W-018-01 | H21.4
439 | 岩国土木建築事務所 | 今津川線擁壁(逆Ｔ擁壁) |  |  |  | ⑭ブロック | 2 | RC | 擁壁 | たて壁① | 3.5 | 0.7 | 9.1 | --- | 早強 | AE減水剤 | --- | 補強鉄筋B | 0.34 | 0.24 | 33.8 | 9 | 48.6 | 0 |  | H19-W-018-02 | H19-W-018-02 | H21.4
440 | 岩国土木建築事務所 | 今津川線擁壁(逆Ｔ擁壁) |  |  |  | ⑭ブロック | 2 | RC | 擁壁 | たて壁② | 3.3 | 0.7 | 9.1 | --- | 早強 | AE減水剤 | --- | 補強鉄筋B | 0.33 | 0.24 | 35.3 | 9 | 50.2 | 0 |  | H19-W-018-03 | H19-W-018-03 | H21.4
441 | 岩国土木建築事務所 | 尾津海岸高潮護岸 |  |  |  | 張コン① | 5 | 無筋 | その他 | その他 | 0.5 | --- | 10 | --- | 高炉B種 | AE減水剤 | --- | --- | --- | --- | 33.9 | 24 | --- | 0 |  | H19-X-028-01 | H19-X-028-01 | H21.4
442 | 岩国土木建築事務所 | 尾津海岸高潮護岸 |  |  |  | 張コン② | 5 | 無筋 | その他 | その他 | 0.5 | --- | 10 | --- | 高炉B種 | AE減水剤 | --- | --- | --- | --- | 29.8 | 24 | --- | 0 |  | H19-X-029-01 | H19-X-029-01 | H21.4
443 | 岩国土木建築事務所 | 尾津海岸高潮護岸 |  |  |  | 張コン③ | 6 | 無筋 | その他 | その他 | 0.5 | --- | 10 | --- | 高炉B種 | AE減水剤 | --- | --- | --- | --- | 31.3 | 24 | --- | 0 |  | H19-X-030-01 | H19-X-030-01 | H21.4
444 | 岩国土木建築事務所 | 尾津海岸高潮護岸 |  |  |  | 張コン④ | 6 | 無筋 | その他 | その他 | 0.5 | --- | 10 | --- | 高炉B種 | AE減水剤 | --- | --- | --- | --- | 31.3 | 25 | --- | 0 |  | H19-X-031-01 | H19-X-031-01 | H21.4
445 | 岩国土木建築事務所 | 尾津海岸高潮護岸 |  |  |  | 張コン⑤ | 6 | 無筋 | その他 | その他 | 0.5 | --- | 9.9 | --- | 高炉B種 | AE減水剤 | --- | --- | --- | --- | 29.4 | 26 | --- | 0 |  | H19-X-032-01 | H19-X-032-01 | H21.4
446 | 岩国土木建築事務所 | 尾津海岸高潮護岸 |  |  |  | 張コン⑥ | 6 | 無筋 | その他 | その他 | 0.5 | --- | 10 | --- | 高炉B種 | AE減水剤 | --- | --- | --- | --- | 32 | 26 | --- | 0 |  | H19-X-033-01 | H19-X-033-01 | H21.4
447 | 岩国土木建築事務所 | 尾津海岸高潮護岸 |  |  |  | 張コン⑦ | 7 | 無筋 | その他 | その他 | 0.5 | --- | 10 | --- | 高炉B種 | AE減水剤 | --- | --- | --- | --- | 29.1 | 31 | --- | 0 |  | H19-X-034-01 | H19-X-034-01 | H21.4
448 | 岩国土木建築事務所 | 尾津海岸高潮護岸 |  |  |  | 張コン⑧ | 7 | 無筋 | その他 | その他 | 0.5 | --- | 9.9 | --- | 高炉B種 | AE減水剤 | --- | --- | --- | --- | 31.1 | 30 | --- | 0 |  | H19-X-035-01 | H19-X-035-01 | H21.4
449 | 岩国土木建築事務所 | 尾津海岸高潮護岸 |  |  |  | 張コン⑨ | 6 | 無筋 | その他 | その他 | 0.5 | --- | 10 | --- | 高炉B種 | AE減水剤 | --- | --- | --- | --- | --- | 24 | --- | 0 |  | H19-X-036-01 | H19-X-036-01 | H21.4
450 | 岩国土木建築事務所 | 尾津海岸高潮護岸 |  |  |  | 現場打擁壁 | 4 | RC | その他 | その他 | 0.7 | 0.8 | 10 | --- | 高炉B種 | AE減水剤 | --- | --- | 0.18 | --- | 32.6 | 20 | --- | 0.1 |  | H19-X-037-01 | H19-X-037-01 | H21.4
451 | 岩国土木建築事務所 | 尾津海岸高潮護岸 |  |  |  | 現場打擁壁 | 4 | RC | その他 | その他 | 0.7 | 0.8 | 10 | --- | 高炉B種 | AE減水剤 | --- | --- | 0.18 | --- | 34 | 21 | --- | 0.1 |  | H19-X-037-02 | H19-X-037-02 | H21.4
452 | 岩国土木建築事務所 | 尾津海岸高潮護岸 |  |  |  | 現場打擁壁 | 6 | RC | その他 | その他 | 0.7 | 0.8 | 10 | --- | 高炉B種 | AE減水剤 | --- | --- | 0.18 | --- | 35 | 24 | --- | 0.1 |  | H19-X-037-03 | H19-X-037-03 | H21.4
453 | 岩国土木建築事務所 | 尾津海岸高潮護岸 |  |  |  | 現場打擁壁 | 7 | RC | その他 | その他 | 0.7 | 0.8 | 10 | --- | 高炉B種 | AE減水剤 | --- | --- | 0.18 | --- | 32.4 | 29 | --- | 0.1 |  | H19-X-037-04 | H19-X-037-04 | H21.4
454 | 岩国土木建築事務所 | 尾津海岸高潮護岸 |  |  |  | 張コン① | 10 | 無筋 | その他 | その他 | 0.5 | 11.5 | 10 | --- | 高炉B種 | AE減水剤 | --- | --- | --- | --- | 29.2 | 24 | --- | 0 |  | H19-X-038-01 | H19-X-038-01 | H21.4
455 | 岩国土木建築事務所 | 尾津海岸高潮護岸 |  |  |  | 張コン② | 9 | 無筋 | その他 | その他 | 0.5 | 11.5 | 10 | --- | 高炉B種 | AE減水剤 | --- | --- | --- | --- | 27.3 | 26 | 26 | 0 |  | H19-X-039-01 | H19-X-039-01 | H21.4
456 | 岩国土木建築事務所 | 尾津海岸高潮護岸 |  |  |  | 張コン③ | 10 | 無筋 | その他 | その他 | 0.5 | 11.5 | 10 | --- | 高炉B種 | AE減水剤 | --- | --- | --- | --- | 28.8 | 24 | 26 | 0 |  | H19-X-040-01 | H19-X-040-01 | H21.4
457 | 岩国土木建築事務所 | 尾津海岸高潮護岸 |  |  |  | 張コン④ | 9 | 無筋 | その他 | その他 | 0.5 | 11.5 | 10 | --- | 高炉B種 | AE減水剤 | --- | --- | --- | --- | 27.5 | 26 | 26 | 0 |  | H19-X-041-01 | H19-X-041-01 | H21.4
458 | 岩国土木建築事務所 | 尾津海岸高潮護岸 |  |  |  | 張コン⑤ | 10 | 無筋 | その他 | その他 | 0.5 | 11.5 | 10 | --- | 高炉B種 | AE減水剤 | --- | --- | --- | --- | 30.6 | 23 | --- | 0 |  | H19-X-042-01 | H19-X-042-01 | H21.4
459 | 岩国土木建築事務所 | 尾津海岸高潮護岸 |  |  |  | 現場打擁壁 | 9 | RC | その他 | その他 | 0.7 | 0.8 | 10 | 5 | 高炉B種 | AE減水剤 | --- | --- | 0.21 | --- | 34.9 | 30 | 30 | 0 |  | H19-X-043-01 | H19-X-043-01 | H21.4
460 | 岩国土木建築事務所 | 尾津海岸高潮護岸 |  |  |  | 現場打擁壁 | 10 | RC | その他 | その他 | 0.7 | 0.8 | 10 | 5 | 高炉B種 | AE減水剤 | --- | --- | 0.21 | --- | 35.1 | 24 | 24 | 0 |  | H19-X-043-02 | H19-X-043-02 | H21.4
461 | 岩国土木建築事務所 | 原川砂防堰堤 |  |  |  | 本堤工 | 1 | 無筋 | その他 | その他 | 1 | 9 | 40.6 | --- | 高炉B種 | AE減水剤 | --- | --- | --- | --- | 29.4 | 9 | 9 | 0 |  | H18-X-006-01 | H18-X-006-01 | H21.4
462 | 岩国土木建築事務所 | 原川砂防堰堤 |  |  |  | 本堤工 | 1 | 無筋 | その他 | その他 | 1 | 8.3 | 40.6 | --- | 高炉B種 | AE減水剤 | --- | --- | --- | --- | 30.8 | 12 | 12 | 0 |  | H18-X-006-02 | H18-X-006-02 | H21.4
463 | 岩国土木建築事務所 | 原川砂防堰堤 |  |  |  | 本堤工 | 1 | 無筋 | その他 | その他 | 1 | 7.5 | 40.6 | --- | 高炉B種 | AE減水剤 | --- | --- | --- | --- | 31 | 11 | --- | 0 |  | H18-X-006-03 | H18-X-006-03 | H21.4
464 | 岩国土木建築事務所 | 原川砂防堰堤 |  |  |  | 本堤工 | 1 | 無筋 | その他 | その他 | 1 | 6.8 | 40.6 | --- | 高炉B種 | AE減水剤 | --- | --- | --- | --- | 27.2 | 8 | 8 | 0 |  | H18-X-006-04 | H18-X-006-04 | H21.4
465 | 岩国土木建築事務所 | 原川砂防堰堤 |  |  |  | 本堤工 | 1 | 無筋 | その他 | その他 | 1 | 6 | 40.6 | --- | 高炉B種 | AE減水剤 | --- | --- | --- | --- | 28.2 | 7 | 7 | 0 |  | H18-X-006-05 | H18-X-006-05 | H21.4
466 | 岩国土木建築事務所 | 原川砂防堰堤 |  |  |  | 本堤工 | 1 | 無筋 | その他 | その他 | 1 | 5.3 | 40.6 | --- | 高炉B種 | AE減水剤 | --- | --- | --- | --- | 29 | 8 | 8 | 0 |  | H18-X-006-06 | H18-X-006-06 | H21.4
467 | 岩国土木建築事務所 | 原川砂防堰堤 |  |  |  | 本堤工 | 2 | 無筋 | その他 | その他 | 1 | 4.5 | 40.6 | --- | 高炉B種 | AE減水剤 | --- | --- | --- | --- | 28.6 | 6 | 6 | 0 |  | H18-X-006-07 | H18-X-006-07 | H21.4
468 | 岩国土木建築事務所 | 原川砂防堰堤 |  |  |  | 本堤工 | 2 | 無筋 | その他 | その他 | 1 | 3.8 | 40.6 | --- | 高炉B種 | AE減水剤 | --- | --- | --- | --- | 28.6 | 9 | 9 | 0 |  | H18-X-006-08 | H18-X-006-08 | H21.4
469 | 岩国土木建築事務所 | 原川砂防堰堤 |  |  |  | 本堤工 | 2 | 無筋 | その他 | その他 | 1 | 3 | 40.6 | --- | 高炉B種 | AE減水剤 | --- | --- | --- | --- | 30.1 | 8 | 8 | 0 |  | H18-X-006-09 | H18-X-006-09 | H21.4
470 | 岩国土木建築事務所 | 原川砂防堰堤 |  |  |  | 本堤工 | 2 | 無筋 | その他 | その他 | 2.6 | 3 | 40.6 | --- | 高炉B種 | AE減水剤 | --- | --- | --- | --- | 29 | 6 | 6 | 0 |  | H18-X-006-10 | H18-X-006-10 | H21.4
471 | 岩国土木建築事務所 | 原川砂防堰堤 |  |  |  | 本堤工 | 2 | 無筋 | その他 | その他 | 2.2 | 3 | 40.6 | --- | 高炉B種 | AE減水剤 | --- | --- | --- | --- | --- | 7 | 7 | 0 |  | H18-X-006-11 | H18-X-006-11 | H21.4
472 | 周南土木建築事務所 | 西迫３号橋 |  |  |  | A1橋台 | 4 | RC | 橋台 | 底版 | 1.5 | 6 | 11 | --- | 高炉B種 | AE減水剤 | --- | --- | 0.27 | --- | 32.8 | 16 | --- | 0 |  | H19-A-024-01 | H19-A-024-01 | H21.4
473 | 周南土木建築事務所 | 西迫３号橋 |  |  |  | A1橋台 | 5 | RC | 橋台 | たて壁① | 4.3 | 1.4 | 9.5 | --- | 高炉B種 | AE減水剤 | --- | --- | 0.17 | --- | 31.7 | 18 | --- | 0.15 | 16 | H19-A-024-02 | H19-A-024-02 | H21.4
474 | 周南土木建築事務所 | 西迫３号橋 |  |  |  | A1橋台 | 6 | RC | 橋台 | たて壁② | 4 | 1.4 | 9.5 | --- | 高炉B種 | AE減水剤 | --- | --- | 0.17 | --- | 32.1 | 22 | --- | 0.15 | 20 | H19-A-024-03 | H19-A-024-03 | H21.4
475 | 周南土木建築事務所 | 西迫３号橋 |  |  |  | A1橋台 | 6 | RC | 橋台 | 胸壁 | 1.1 | 0.5 | 9.5 | --- | 高炉B種 | AE減水剤 | --- | --- | 0.82 | --- | 32.9 | 22 | --- | 0.04 | 13 | H19-A-024-04 | H19-A-024-04 | H21.4
476 | 山口土木建築事務所 | 朝田Ａランプ橋 |  |  |  | A2橋台 | 2 | RC | 橋台 | 底版 | 2 | 3 | 7.1 | --- | 高炉B種 | AE減水剤 | --- | --- | 0.29 | --- | 35.8 | 9 | --- | 0 |  | H19-A-006-01 | H19-A-006-01 | H21.4 | H26.3一覧データ修正
477 | 山口土木建築事務所 | 朝田Ａランプ橋 |  |  |  | A2橋台 | 4 | RC | 橋台 | たて壁 | 2.1 | 2.5 | 7.1 | --- | 高炉B種 | AE減水剤 | --- | --- | 0.04 | --- | 36.5 | 18 | --- | 0 | 66 | H19-A-006-02 | H19-A-006-02 | H21.4
478 | 山口土木建築事務所 | 朝田Ａランプ橋 |  |  |  | A2橋台 | 5 | RC | 橋台 | 胸壁 | 3 | 0.7 | 7.1 | --- | 高炉B種 | AE減水剤 | --- | --- | 0.88 | --- | 35.8 | 19 | --- | 0 | 16 | H19-A-006-03 | H19-A-006-03 | H21.4
479 | 山口土木建築事務所 | 郷之尾堤橋 |  |  |  | A1橋台 | 4 | RC | 橋台 | 底版 | 1.5 | 4.5 | 15.1 | --- | 高炉B種 | AE減水剤 | --- | --- | 0.09 | --- | 36.3 | 15 | --- | 0 |  | H19-A-013-01 | H19-A-013-01 | H21.4
480 | 山口土木建築事務所 | 郷之尾堤橋 |  |  |  | A1橋台 | 6 | RC | 橋台 | たて壁 | 3.9 | 1.4 | 15 | --- | 高炉B種 | AE減水剤 | --- | 補強鉄筋A+B | 0.24 | 0.07 | 36.7 | 25 | --- | 0.25 | 57 | H19-A-013-02 | H19-A-013-02 | H21.4
481 | 山口土木建築事務所 | 郷之尾堤橋 |  |  |  | A1橋台 | 6 | RC | 橋台 | 胸壁 | 1.1 | 0.5 | 15 | --- | 高炉B種 | AE減水剤 | --- | 補強鉄筋B | 0.53 | 0.3 | 35.9 | 24 | --- | 0.2 | 19 | H19-A-013-03 | H19-A-013-03 | H21.4
482 | 山口土木建築事務所 | 郷之尾堤橋 |  |  |  | A2橋台 | 4 | RC | 橋台 | 底版 | 1.5 | 6 | 15.1 | --- | 高炉B種 | AE減水剤 | --- | --- | 0.13 | --- | 34.5 | 16 | --- | 0 |  | H19-A-014-01 | H19-A-014-01 | H21.4
483 | 山口土木建築事務所 | 郷之尾堤橋 |  |  |  | A2橋台 | 5 | RC | 橋台 | たて壁① | 3.5 | 1.4 | 15 | --- | 高炉B種 | AE減水剤 | --- | 補強鉄筋A+B | 0.3 | 0.14 | 37 | 24 | --- | 0.15 | 33 | H19-A-014-02 | H19-A-014-02 | H21.4
484 | 山口土木建築事務所 | 郷之尾堤橋 |  |  |  | A2橋台 | 6 | RC | 橋台 | たて壁② | 3.4 | 1.4 | 15 | --- | 高炉B種 | AE減水剤 | --- | 補強鉄筋A+B | 0.31 | 0.14 | 35 | 25 | --- | 0.15 | 16 | H19-A-014-03 | H19-A-014-03 | H21.4
485 | 山口土木建築事務所 | 郷之尾堤橋 |  |  |  | A2橋台 | 6 | RC | 橋台 | 胸壁 | 1.1 | 0.5 | 15 | --- | 高炉B種 | AE減水剤 | --- | 補強鉄筋B | 0.52 | 0.32 | 35.9 | 24 | --- | 0.15 | 11 | H19-A-014-04 | H19-A-014-04 | H21.4
486 | 山口土木建築事務所 | 朝田Ａランプ橋 |  |  |  | P3橋脚 | 6 | RC | 橋脚 | 底版 | 1.9 | 5.4 | 5.4 | --- | 高炉B種 | AE減水剤 | --- | --- | 0.33 | --- | 35 | 25 | --- | 0 |  | H19-P-015-01 | H19-P-015-01 | H21.4
487 | 山口土木建築事務所 | 朝田Ａランプ橋 |  |  |  | P3橋脚 | 6 | RC | 橋脚 | 柱① | 4 | 2.5 | 2.5 | --- | 高炉B種 | AE減水剤 | --- | --- | 0.33 | --- | 32.9 | 26 | 59.8 | 0 |  | H19-P-015-02 | H19-P-015-02 | H21.4
488 | 山口土木建築事務所 | 朝田Ａランプ橋 |  |  |  | P3橋脚 | 6 | RC | 橋脚 | 柱② | 3.6 | 2.5 | 2.5 | --- | 高炉B種 | AE減水剤 | --- | --- | 0.32 | --- | 36.7 | 25 | --- | 0 |  | H19-P-015-03 | H19-P-015-03 | H21.4
489 | 山口土木建築事務所 | 朝田Ａランプ橋 |  |  |  | P3橋脚 | 7 | RC | 橋脚 | 梁 | 2.5 | 2.5 | 4 | --- | 高炉B種 | AE減水剤 | --- | --- | 0.44 | --- | 32.1 | 30 | --- | 0 |  | H19-P-015-04 | H19-P-015-04 | H21.4
490 | 山口土木建築事務所 | 朝田Ａランプ橋 |  |  |  | P4橋脚 | 7 | RC | 橋脚 | 柱① | 3.6 | 2.5 | 2.5 | --- | 高炉B種 | AE減水剤 | --- | --- | 0.22 | --- | 34.3 | 26 | --- | 0 |  | H19-P-016-01 | H19-P-016-01 | H21.4
491 | 山口土木建築事務所 | 朝田Ａランプ橋 |  |  |  | P4橋脚 | 7 | RC | 橋脚 | 柱② | 3.6 | 2.5 | 2.5 | --- | 高炉B種 | AE減水剤 | --- | --- | 0.22 | --- | 35.7 | 29 | 60.3 | 0 |  | H19-P-016-02 | H19-P-016-02 | H21.4
492 | 山口土木建築事務所 | 朝田Ａランプ橋 |  |  |  | P4橋脚 | 7 | RC | 橋脚 | 柱③ | 3 | 2.5 | 2.5 | --- | 高炉B種 | AE減水剤 | --- | --- | 0.31 | --- | 33.3 | 30 | --- | 0 |  | H19-P-016-03 | H19-P-016-03 | H21.4
493 | 山口土木建築事務所 | 朝田Ａランプ橋 |  |  |  | P4橋脚 | 7 | RC | 橋脚 | 梁 | 2.5 | 2.5 | 4 | --- | 高炉B種 | AE減水剤 | --- | --- | 0.38 | --- | 33.1 | 31 | --- | 0 |  | H19-P-016-04 | H19-P-016-04 | H21.4
494 | 山口土木建築事務所 | 朝田Ａランプ橋 |  |  |  | P5橋脚 | 6 | RC | 橋脚 | 柱① | 2.7 | 2.5 | 2.5 | --- | 高炉B種 | AE減水剤 | --- | --- | 0.11 | --- | 33.1 | 25 | 68.5 | 0 |  | H19-P-017-01 | H19-P-017-01 | H21.4
495 | 山口土木建築事務所 | 朝田Ａランプ橋 |  |  |  | P5橋脚 | 6 | RC | 橋脚 | 柱② | 2.5 | 2.5 | 2.5 | --- | 高炉B種 | AE減水剤 | --- | --- | 0.11 | --- | 34.4 | 24 | --- | 0 |  | H19-P-017-02 | H19-P-017-02 | H21.4
496 | 山口土木建築事務所 | 朝田Ａランプ橋 |  |  |  | P5橋脚 | 7 | RC | 橋脚 | 梁 | 2.6 | 2.5 | 3.3 | --- | 高炉B種 | AE減水剤 | --- | --- | 0.06 | --- | 32.5 | 28 | --- | 0 |  | H19-P-017-03 | H19-P-017-03 | H21.4
497 | 山口土木建築事務所 | 朝田川橋 |  |  |  | A2橋台 | 6 | RC | 橋台 | 底版 | 2 | 5.4 | 10.3 | --- | 高炉B種 | AE減水剤 | --- | --- | 0.09 | --- | 34.5 | 22 | --- | 0 |  | H19-A-015-01 | H19-A-015-01 | H21.4
498 | 山口土木建築事務所 | 朝田川橋 |  |  |  | A2橋台 | 6 | RC | 橋台 | たて壁 | 1.4 | 1.9 | 9.95 | --- | 高炉B種 | AE減水剤 | --- | ガラス | 0.05 | --- | 34 | 25 | 51.5 | 0 | 9 | H19-A-015-02 | H19-A-015-02 | H21.4 | H26.3一覧データ修正
499 | 山口土木建築事務所 | 朝田川橋 |  |  |  | A2橋台 | 6 | RC | 橋台 | 胸壁 | 3.1 | 0.5 | 9.95 | --- | 高炉B種 | AE減水剤 | --- | ガラス | 0.92 | --- | 35.2 | 25 | 55.3 | 0 | 18 | H19-A-015-03 | H19-A-015-03 | H21.4
500 | 山口土木建築事務所 | 河内川橋 |  |  |  | A1橋台 | 5 | RC | 橋台 | 底版 | 2.4 | 0.5 | 10.1 | --- | 高炉B種 | AE減水剤 | --- | --- | 0.92 | --- | 33.7 | 28 | 52.2 | 0 |  | H19-A-016-01 | H19-A-016-01 | H21.4
501 | 山口土木建築事務所 | 河内川橋 |  |  |  | A1橋台 | 5 | RC | 橋台 | たて壁 | 1.3 | 1.7 | 10.1 | --- | 高炉B種 | AE減水剤 | --- | ガラス | 0.06 | --- | 34.3 | 25 | 57.4 | 0.06 | 13 | H19-A-016-02 | H19-A-016-02 | H21.4
502 | 山口土木建築事務所 | 河内川橋 |  |  |  | A1橋台 | 6 | RC | 橋台 | 胸壁 | 2.4 | 0.5 | 10.1 | --- | 高炉B種 | AE減水剤 | --- | ガラス | 0.92 | --- | 34.3 | 27 | 52.7 | 0.08 | 13 | H19-A-016-03 | H19-A-016-03 | H21.4
503 | 山口土木建築事務所 | 河内川橋 |  |  |  | A2橋台 | 5 | RC | 橋台 | 底版 | 2 | 5.4 | 10.1 | --- | 高炉B種 | AE減水剤 | --- | --- | 0.1 | --- | 34 | 22 | --- | 0 |  | H19-A-017-01 | H19-A-017-01 | H21.4
504 | 山口土木建築事務所 | 河内川橋 |  |  |  | A2橋台 | 6 | RC | 橋台 | たて壁 | 1.3 | 1.7 | 10.1 | --- | 高炉B種 | AE減水剤 | --- | ガラス | 0.06 | --- | 36.4 | 24 | 56.6 | 0.04 | 14 | H19-A-017-02 | H19-A-017-02 | H21.4
505 | 山口土木建築事務所 | 河内川橋 |  |  |  | A2橋台 | 6 | RC | 橋台 | 胸壁 | 2.4 | 0.5 | 10.1 | --- | 高炉B種 | AE減水剤 | --- | ガラス | 0.92 | --- | 33.7 | 28 | 52.2 | 0.08 | 15 | H19-A-017-03 | H19-A-017-03 | H21.4
506 | 山口土木建築事務所 | 神泉堤橋 |  |  |  | A1橋台 | 1 | RC | 橋台 | 底版 | 2 | 9 | 10.4 | --- | 高炉B種 | AE減水剤 | --- | --- | 0.3 | --- | 35.6 | 11 | --- | 0 |  | H19-A-018-01 | H19-A-018-01 | H21.4 | H26.3一覧データ修正
507 | 山口土木建築事務所 | 神泉堤橋 |  |  |  | A1橋台 | 1 | RC | 橋台 | たて壁① | 2.7 | 2.5 | 10.4 | --- | 高炉B種 | AE減水剤 | --- | 補強鉄筋A+B | 0.3 | 0.08 | 36.5 | 10 | 50.2 | 0.2 | 20 | H19-A-018-02 | H19-A-018-02 | H21.4
508 | 山口土木建築事務所 | 神泉堤橋 |  |  |  | A1橋台 | 2 | RC | 橋台 | たて壁② | 2.7 | 2.5 | 10.4 | --- | 高炉B種 | AE減水剤 | --- | 補強鉄筋A+B | 0.26 | 0.08 | 35.5 | 10 | 50.1 | 0 | 16 | H19-A-018-03 | H19-A-018-03 | H21.4
509 | 山口土木建築事務所 | 神泉堤橋 |  |  |  | A1橋台 | 3 | RC | 橋台 | たて壁③ | 3 | 2.5 | 10.4 | --- | 高炉B種 | AE減水剤 | --- | 補強鉄筋A+B | 0.25 | 0.08 | 36.2 | 8 | 53 | 0.15 | 20 | H19-A-018-04 | H19-A-018-04 | H21.4 | H26.3一覧データ修正
510 | 山口土木建築事務所 | 神泉堤橋 |  |  |  | A1橋台 | 3 | RC | 橋台 | 胸壁 | 3.1 | 0.7 | 10.4 | --- | 高炉B種 | AE減水剤 | --- | --- | 0.8 | --- | 33.3 | 13 | 40.9 | 0 | 20 | H19-A-018-05 | H19-A-018-05 | H21.4 | H26.3一覧データ修正
511 | 山口土木建築事務所 | Ｎランプ函渠 |  |  |  | ⑤ブロック | 6 | RC | BOX | 底板 | 1.1 | 10.1 | 10.6 | --- | 高炉B種 | AE減水剤 | --- | --- | --- | --- | 35.5 | 24 | --- | 0 |  | H19-B-011-01 | H19-B-011-01 | H21.4
512 | 山口土木建築事務所 | Ｎランプ函渠 |  |  |  | ⑤ブロック | 7 | RC | BOX | 側壁・頂版 | 6.7 | 1 | 10.1 | 3.5 | 高炉B種 | AE減水剤 | --- | --- | 0.16 | --- | 35 | 28 | 64 | 0 |  | H19-B-011-02 | H19-B-011-02 | H21.4
513 | 山口土木建築事務所 | Ｎランプ函渠 |  |  |  | ⑥ブロック | 6 | RC | BOX | 底板 | 1.1 | 10.1 | 10.6 | --- | 高炉B種 | AE減水剤 | --- | --- | --- | --- | 35.6 | 26 | --- | 0 |  | H19-B-012-01 | H19-B-012-01 | H21.4
514 | 山口土木建築事務所 | Ｎランプ函渠 |  |  |  | ⑥ブロック | 8 | RC | BOX | 側壁 | 5.8 | 1 | 10.1 | 3.5 | 高炉B種 | AE減水剤 | --- | --- | 0.16 | --- | 35.7 | 26 | --- | 0 |  | H19-B-012-02 | H19-B-012-02 | H21.4
515 | 山口土木建築事務所 | Ｎランプ函渠 |  |  |  | ⑥ブロック | 9 | RC | BOX | 頂版 | 0.9 | 10.1 | 10.6 | --- | 高炉B種 | AE減水剤 | --- | --- | --- | --- | 33.7 | 24 | 37.6 | 0 |  | H19-B-012-03 | H19-B-012-03 | H21.4
516 | 山口土木建築事務所 | Ｎランプ函渠 |  |  |  | ⑦ブロック | 6 | RC | BOX | 底板 | 1.1 | 10.1 | 10.6 | --- | 高炉B種 | AE減水剤 | --- | --- | --- | --- | 35.3 | 25 | --- | 0 |  | H19-B-013-01 | H19-B-013-01 | H21.4
517 | 山口土木建築事務所 | Ｎランプ函渠 |  |  |  | ⑦ブロック | 7 | RC | BOX | 側壁・頂版 | 6.7 | 1 | 10.1 | 3.5 | 高炉B種 | AE減水剤 | --- | --- | --- | --- | 32.8 | 31 | 66.2 | 0 |  | H19-B-013-02 | H19-B-013-02 | H21.4
518 | 山口土木建築事務所 | Ｎランプ函渠 |  |  |  | ⑧ブロック | 6 | RC | BOX | 底板 | 1.1 | 10.1 | 10.6 | --- | 高炉B種 | AE減水剤 | --- | --- | --- | --- | 35.6 | 26 | --- | 0 |  | H19-B-014-01 | H19-B-014-01 | H21.4
519 | 山口土木建築事務所 | Ｎランプ函渠 |  |  |  | ⑧ブロック | 9 | RC | BOX | 側壁・頂版 | 6.7 | 1 | 10.1 | 3.5 | 高炉B種 | AE減水剤 | --- | --- | 0.16 | --- | 34.2 | 26 | 61.6 | 0 |  | H19-B-014-02 | H19-B-014-02 | H21.4
520 | 山口土木建築事務所 | 高田橋 |  |  |  | 上部工(地覆) | 8 | RC | その他 | その他 | 0.6 | 0.6 | --- | 5 | 普通 | 高性能AE | --- | ファイバ | 0.24 | --- | 44.1 | 30 | 46.5 | 0.05 |  | H19-X-027-01 | H19-X-027-01 | H21.4
521 | 山口土木建築事務所 | 高田橋 |  |  |  | 上部工(地覆) | 9 | RC | その他 | その他 | 0.6 | 0.6 | --- | 5 | 普通 | 高性能AE | --- | ファイバ | 0.24 | --- | 45.8 | 30 | 48.8 | 0 |  | H19-X-027-02 | H19-X-027-02 | H21.4
522 | 山口土木建築事務所 | 高田橋 |  |  |  | 上部工(地覆) | 9 | RC | その他 | その他 | 0.6 | 0.6 | --- | 5 | 普通 | 高性能AE | --- | ファイバ | 0.24 | --- | 42.7 | 29 | 46.7 | 0 |  | H19-X-027-03 | H19-X-027-03 | H21.4
523 | 山口土木建築事務所 | 高田橋 |  |  |  | 上部工(地覆) | 10 | RC | その他 | その他 | 0.6 | 0.6 | --- | 5 | 普通 | 高性能AE | --- | ファイバ | 0.24 | --- | 41.1 | 24 | 37.8 | 0.05 |  | H19-X-027-04 | H19-X-027-04 | H21.4
524 | 山口土木建築事務所 | 高田橋 |  |  |  | 上部工(横桁･連結部) | 5 | PC | その他 | その他 | 1.6 | 0.8 | --- | --- | 普通 | 高性能AE | --- | --- | --- | --- | --- | 22 | 57.2 | 0 |  | H19-X-027-05 | H19-X-027-05 | H21.4
525 | 山口土木建築事務所 | 高田橋 |  |  |  | 上部工(横桁･連結部) | 6 | PC | その他 | その他 | 1.9 | 2 | --- | --- | 普通 | 高性能AE | --- | --- | --- | --- | 44.6 | 25 | 75.5 | 0 |  | H19-X-027-06 | H19-X-027-06 | H21.4
526 | 山口土木建築事務所 | 高田橋 |  |  |  | 上部工(横桁･連結部) | 7 | PC | その他 | その他 | 1.9 | 2 | --- | --- | 普通 | 高性能AE | --- | --- | --- | --- | 43.7 | 32 | 75 | 0 |  | H19-X-027-07 | H19-X-027-07 | H21.4
527 | 山口土木建築事務所 | 高田橋 |  |  |  | 上部工(横桁･連結部) | 8 | PC | その他 | その他 | 1.9 | 2 | --- | --- | 普通 | 高性能AE | --- | --- | --- | --- | 42.8 | 28 | 80.8 | 0 |  | H19-X-027-08 | H19-X-027-08 | H21.4
528 | 防府土木建築事務所 | 三田尻中関港排水機場 |  |  |  | 防潮水門躯体 | 8 | RC | 擁壁 | 底板 | 2 | 27.2 | 15 | --- | 高炉B種 | AE減水剤 | --- | --- | 0.05 | --- | 31.2 | 30 | 32 | 0 |  | H19-W-019-01 | H19-W-019-01 | H21.4
529 | 防府土木建築事務所 | 三田尻中関港排水機場 |  |  |  | 防潮水門躯体 | 9 | RC | 擁壁 | 側壁・頂版 | 6 | 2 | 15 | --- | 低熱 | AE減水剤 | --- | --- | 0.09 | --- | 37.6 | 26 | 43.9 | 0 |  | H19-W-019-02 | H19-W-019-02 | H21.4
530 | 防府土木建築事務所 | 三田尻中関港排水機場 |  |  |  | 防潮水門躯体 | 9 | RC | 擁壁 | 側壁・頂版 | 4.9 | 2 | 15 | --- | 低熱 | AE減水剤 | --- | --- | 0.05 | --- | 36.6 | 27 | 43.3 | 0 |  | H19-W-019-03 | H19-W-019-03 | H21.4
531 | 防府土木建築事務所 | 三田尻中関港排水機場 |  |  |  | 防潮水門躯体 | 9 | RC | 擁壁 | 側壁・頂版 | 4.9 | 1 | 15 | --- | 低熱 | AE減水剤 | --- | --- | 0.1 | --- | 36.6 | 27 | 42.7 | 0 |  | H19-W-019-04 | H19-W-019-04 | H21.4
532 | 防府土木建築事務所 | 三田尻中関港排水機場 |  |  |  | 防潮水門躯体 | 9 | RC | 擁壁 | 側壁・頂版 | 1.1 | 6.7 | 15 | --- | 低熱 | AE減水剤 | --- | --- | 0.1 | --- | 34.4 | 27 | --- | 0 |  | H19-W-019-05 | H19-W-019-05 | H21.4
533 | 宇部土木建築事務所 | 沢波川排水機場 |  |  |  | 沈砂池 | 8 | RC | 擁壁 | 側壁 | 4.5 | 1.8 | 9.3 | 5 | 高炉B種 | AE減水剤 | --- | --- | 0.06 | --- | 34.6 | 30 | 78.9 | 0.1 |  | H18-W-014-01 | H18-W-014-01 | H21.4
534 | 宇部土木建築事務所 | 沢波川排水機場 |  |  |  | 機上本体 | 6 | RC | 擁壁 | 側壁 | 2 | 1.4 | 19.3 | 4.5 | 高炉B種 | AE減水剤 | --- | --- | 0.11 | --- | 36.9 | 24 | 65.2 | 0.25 |  | H18-W-015-01 | H18-W-015-01 | H21.4
535 | 宇部土木建築事務所 | 沢波川排水機場 |  |  |  | 機上本体 | 8 | RC | 擁壁 | 側壁 | 3.6 | 1.4 | 21.1 | 4.5 | 高炉B種 | AE減水剤 | --- | --- | 0.11 | --- | 37.3 | 29 | 59.5 | 0.25 |  | H18-W-015-02 | H18-W-015-02 | H21.4
536 | 宇部土木建築事務所 | 沢波川排水機場 |  |  |  | 吐出水槽 | 8 | RC | 擁壁 | 側壁 | 5.1 | 1 | 17.4 | 5 | 高炉B種 | AE減水剤 | --- | --- | 0.13 | --- | 35.4 | 33 | 70.4 | 0 |  | H18-W-016-01 | H18-W-016-01 | H21.4
537 | 宇部土木建築事務所 | 国道490号函渠 |  |  |  | ①ブロック | 10 | RC | BOX | 底板 | 0.5 | 6 | 7 | --- | 高炉B種 | AE減水剤 | --- | --- | --- | --- | 34.5 | 26 | --- | 0 |  | H19-B-006-01 | H19-B-006-01 | H21.4
538 | 宇部土木建築事務所 | 国道490号函渠 |  |  |  | ①ブロック | 10 | RC | BOX | 側壁・頂版 | 2.8 | 0.4 | 7 | 2.5 | 高炉B種 | AE減水剤 | --- | --- | 0.25 | --- | 34.8 | 24 | 37.8 | 0 |  | H19-B-006-02 | H19-B-006-02 | H21.4
539 | 美祢土木事務所 | Ｂランプ函渠 |  |  |  | ①ブロック | 6 | RC | BOX | 底板 | 0.7 | 7.2 | 7.2 | 4.4 | 高炉B種 | AE減水剤 | --- | --- | 0.23 | --- | 36.5 | 23 | --- | 0 |  | H19-B-007-01 | H19-B-007-01 | H21.4 | H28.3修正
540 | 美祢土木事務所 | Ｂランプ函渠 |  |  |  | ①ブロック | 8 | RC | BOX | 側壁・頂版 | 6.7 | 0.7 | 7.2 | 4.4 | 高炉B種 | AE減水剤 | --- | --- | 0.23 | --- | 30.8 | 29 | 50.5 | 0.06 |  | H19-B-007-02 | H19-B-007-02 | H21.4
541 | 美祢土木事務所 | Ｂランプ函渠 |  |  |  | ②ブロック | 5 | RC | BOX | 底板 | 0.7 | 7.2 | 7.2 | 4.4 | 高炉B種 | AE減水剤 | --- | --- | 0.26 | --- | 33.1 | 22 | --- | 0 |  | H19-B-008-01 | H19-B-008-01 | H21.4 | H28.3修正
542 | 美祢土木事務所 | Ｂランプ函渠 |  |  |  | ②ブロック | 7 | RC | BOX | 側壁・頂版 | 6.7 | 0.7 | 7.2 | 4.4 | 高炉B種 | AE減水剤 | --- | --- | 0.23 | --- | 32 | 29 | 51.2 | 0.06 |  | H19-B-008-02 | H19-B-008-02 | H21.4
543 | 美祢土木事務所 | Ｂランプ函渠 |  |  |  | ③ブロック | 6 | RC | BOX | 底板 | 0.7 | 7.2 | 7.2 | 4.4 | 高炉B種 | AE減水剤 | --- | --- | 0.26 | --- | 35.2 | 24 | --- | 0 |  | H19-B-009-01 | H19-B-009-01 | H21.4 | H28.3修正
544 | 美祢土木事務所 | Ｂランプ函渠 |  |  |  | ③ブロック | 8 | RC | BOX | 側壁・頂版 | 6.6 | 0.6 | 7.2 | 4.4 | 高炉B種 | AE減水剤 | --- | --- | 0.26 | --- | 29.5 | 30 | 53.8 | 0.15 |  | H19-B-009-02 | H19-B-009-02 | H21.4
545 | 美祢土木事務所 | Ｂランプ函渠 |  |  |  | ④ブロック | 5 | RC | BOX | 底板 | 0.7 | 7.2 | 7.2 | 4.4 | 高炉B種 | AE減水剤 | --- | --- | 0.23 | --- | 32.5 | 20 | --- | 0 |  | H19-B-010-01 | H19-B-010-01 | H21.4 | H28.3修正
546 | 美祢土木事務所 | Ｂランプ函渠 |  |  |  | ④ブロック | 8 | RC | BOX | 側壁・頂版 | 6.7 | 0.7 | 7.2 | 4.4 | 高炉B種 | AE減水剤 | --- | --- | 0.23 | --- | 30.1 | 27 | 50.7 | 0.08 |  | H19-B-010-02 | H19-B-010-02 | H21.4
547 | 美祢土木事務所 | Ｃ２ランプ橋 |  |  |  | A1橋台 | 4 | RC | 橋台 | たて壁① | 2.6 | 2.2 | 16 | --- | 高炉B種 | AE減水剤 | --- | 補強鉄筋A | 0.27 | 0.1 | 33 | 15 | 54.9 | 0.04 | 25 | H19-A-021-01 | H19-A-021-01 | H21.4
548 | 美祢土木事務所 | Ｃ２ランプ橋 |  |  |  | A1橋台 | 5 | RC | 橋台 | たて壁② | 2.6 | 2.2 | 16 | --- | 高炉B種 | AE減水剤 | --- | 補強鉄筋A | 0.27 | 0.1 | 34.4 | 21 | 58.4 | 0.06 | 31 | H19-A-021-02 | H19-A-021-02 | H21.4
549 | 美祢土木事務所 | Ｃ２ランプ橋 |  |  |  | A1橋台 | 6 | RC | 橋台 | 胸壁 | 3.6 | 0.6 | 16 | --- | 高炉B種 | AE減水剤 | 膨張材 | 補強鉄筋B | 0.53 | 0.26 | --- | 21 | 44.5 | 0 | 18 | H19-A-021-03 | H19-A-021-03 | H21.4
550 | 美祢土木事務所 | Ｂランプ函渠 |  |  |  | ①ブロック | 7 | RC | BOX | 側壁・頂版 | 4 | 0.6 | 10.2 | 3.4 | 高炉B種 | AE減水剤 | --- | --- | 0.17 | --- | 30.5 | 30 | 55.4 | 0 |  | H19-B-003-01 | H19-B-003-01 | H21.4
551 | 美祢土木事務所 | Ｂランプ函渠 |  |  |  | ②ブロック | 6 | RC | BOX | 側壁・頂版 | 4 | 0.6 | 10.2 | 3.4 | 高炉B種 | AE減水剤 | --- | --- | 0.17 | --- | 30.7 | 23 | 55.7 | 0 |  | H19-B-004-01 | H19-B-004-01 | H21.4
552 | 美祢土木事務所 | Ｂランプ函渠 |  |  |  | ③ブロック | 7 | RC | BOX | 側壁・頂版 | 4 | 0.6 | 10.2 | 3.4 | 高炉B種 | AE減水剤 | --- | --- | 0.17 | --- | 30.7 | 28 | 55.7 | 0 |  | H19-B-005-01 | H19-B-005-01 | H21.4
553 | 下関土木建築事務所 | ４号橋 |  |  |  | A1橋台 | 4 | RC | 橋台 | 底版 | 1.8 | 6.5 | 13.3 | --- | 高炉B種 | AE減水剤 | --- | --- | 0.22 | --- | 34.4 | 17 | --- | 0 |  | H19-A-022-01 | H19-A-022-01 | H21.4
554 | 下関土木建築事務所 | ４号橋 |  |  |  | A1橋台 | 6 | RC | 橋台 | たて壁① | 4.5 | 1.5 | 13.3 | --- | 高炉B種 | AE減水剤 | --- | 補強鉄筋A | 0.35 | 0.3 | 36.1 | 21 | 63.3 | 0.15 | 35 | H19-A-022-02 | H19-A-022-02 | H21.4
555 | 下関土木建築事務所 | ４号橋 |  |  |  | A1橋台 | 7 | RC | 橋台 | たて壁② | 4.3 | 1.5 | 13.3 | --- | 高炉B種 | AE減水剤 | --- | 補強鉄筋A | 0.35 | 0.3 | 34.4 | 22 | 70.5 | 0.25 | 37 | H19-A-022-03 | H19-A-022-03 | H21.4
556 | 下関土木建築事務所 | ４号橋 |  |  |  | A1橋台 | 7 | RC | 橋台 | 胸壁 | 1.5 | 0.5 | 13.3 | --- | 高炉B種 | AE減水剤 | 膨張材 | --- | 0.42 | --- | 29.7 | 31 | 69.1 | 0.15 | 20 | H19-A-022-04 | H19-A-022-04 | H21.4
557 | 宇部小野田湾岸道路建設事務所 | 大塚歩道橋（仮称） |  |  |  | HA2橋台 | 12 | RC | 橋台 | たて壁① | 2.6 | 2.1 | 3.5 | --- | 高炉B種 | AE減水剤 | --- | 補強鉄筋A | 0.18 | 0.05 | 36.1 | 15 | 56.6 | 0 | 34 | H19-A-023-01 | H19-A-023-01 | H21.4
558 | 宇部小野田湾岸道路建設事務所 | 大塚歩道橋（仮称） |  |  |  | PR3橋脚 | 11 | RC | 橋脚 | 柱 | 3.6 | 1.5 | 2 | --- | 高炉B種 | AE減水剤 | --- | --- | 0.18 | --- | 36.3 | 17 | 56.5 | 0 |  | H19-P-018-01 | H19-P-018-01 | H21.4
559 | 宇部小野田湾岸道路建設事務所 | 大塚歩道橋（仮称） |  |  |  | PR4橋脚 | 12 | RC | 橋脚 | 柱 | 3.9 | 1.5 | 2 | --- | 高炉B種 | AE減水剤 | --- | --- | 0.18 | --- | 37.9 | 13 | 49.8 | 0 |  | H19-P-019-01 | H19-P-019-01 | H21.4
560 | 周南港湾管理事務所 | 物揚場②Ｌ型ブロック |  |  |  | ①ブロック | 2 | RC | その他 | その他 | 4.4 | 0.3 | 3 | --- | 高炉B種 | AE減水剤 | --- | --- | 0.55 | --- | 29.6 | 8 | 19.5 | 0 |  | H19-X-015-01 | H19-X-015-01 | H21.4
561 | 周南港湾管理事務所 | 物揚場②Ｌ型ブロック |  |  |  | ②ブロック | 2 | RC | その他 | その他 | 4.4 | 0.3 | 3 | --- | 高炉B種 | AE減水剤 | --- | --- | 0.55 | --- | 30.9 | 11 | 22.1 | 0 |  | H19-X-016-01 | H19-X-016-01 | H21.4
562 | 周南港湾管理事務所 | 大津島海岸護岸 |  |  |  | 張コン | 3 | 無筋 | その他 | その他 | 1.9 | 0.6 | 10.5 | --- | 高炉B種 | AE減水剤 | --- | --- | --- | --- | 27.1 | 12 | 22.7 | 0 |  | H19-X-017-01 | H19-X-017-01 | H21.4
563 | 周南港湾管理事務所 | 下松地区防波堤上部工 |  |  |  | ①ブロック | 3 | RC | その他 | その他 | 1.2 | 4 | 7.5 | 3.8 | 高炉B種 | AE減水剤 | --- | --- | 0.13 | --- | 36.5 | 17 | 18 | 0 |  | H19-X-018-01 | H19-X-018-01 | H21.4
564 | 周南港湾管理事務所 | 下松地区防波堤上部工 |  |  |  | ②ブロック | 3 | RC | その他 | その他 | 1.2 | 4 | 7.5 | 3.8 | 高炉B種 | AE減水剤 | --- | --- | 0.13 | --- | 41.2 | 15 | 16 | 0 |  | H19-X-019-01 | H19-X-019-01 | H21.4
565 | 周南港湾管理事務所 | 下松地区防波堤上部工 |  |  |  | ③ブロック | 3 | RC | その他 | その他 | 1.2 | 4 | 7.5 | 3.8 | 高炉B種 | AE減水剤 | --- | --- | 0.13 | --- | 38.2 | 16 | 16 | 0 |  | H19-X-020-01 | H19-X-020-01 | H21.4
566 | 周南港湾管理事務所 | 下松地区防波堤上部工 |  |  |  | ④ブロック | 3 | RC | その他 | その他 | 1.2 | 4 | 7.5 | 3.8 | 早強 | AE減水剤 | --- | --- | 0.13 | --- | 29.5 | 17 | 19 | 0 |  | H19-X-021-01 | H19-X-021-01 | H21.4
567 | 周南港湾管理事務所 | 下松地区防波堤上部工 |  |  |  | ①③ブロック | 3 | RC | その他 | その他 | 0.5 | 4 | 7.5 | 3.8 | 高炉B種 | AE減水剤 | --- | --- | 0.13 | --- | 40.3 | 14 | 17 | 0 |  | H19-X-022-01 | H19-X-022-01 | H21.4
568 | 周南港湾管理事務所 | 産業廃棄物埋立護岸ﾊｲﾌﾞﾘｯﾄﾞｹｰｿﾝ |  |  |  | ①ブロック | 12 | SRC | その他 | その他 | 2.1 | 14 | 39 | --- | 高炉B種 | AE減水剤 | --- | --- | 0.26 | --- | 35 | 11 | 21.4 | 0 |  | H19-X-023-01 | H19-X-023-01 | H21.4
569 | 周南港湾管理事務所 | 産業廃棄物埋立護岸ﾊｲﾌﾞﾘｯﾄﾞｹｰｿﾝ |  |  |  | ①ブロック | 1 | SRC | その他 | その他 | 2.4 | 0.3 | 39 | --- | 高炉B種 | AE減水剤 | --- | --- | 0.94 | --- | 33 | 9 | 15.7 | 0 |  | H19-X-023-02 | H19-X-023-02 | H21.4
570 | 周南港湾管理事務所 | 産業廃棄物埋立護岸ﾊｲﾌﾞﾘｯﾄﾞｹｰｿﾝ |  |  |  | ①ブロック | 1 | SRC | その他 | その他 | 2.4 | 0.3 | 39 | --- | 高炉B種 | AE減水剤 | --- | --- | 0.94 | --- | 32.9 | 9 | --- | 0 |  | H19-X-023-03 | H19-X-023-03 | H21.4
571 | 周南港湾管理事務所 | 産業廃棄物埋立護岸ﾊｲﾌﾞﾘｯﾄﾞｹｰｿﾝ |  |  |  | ①ブロック | 2 | SRC | その他 | その他 | 2.4 | 0.3 | 39 | --- | 高炉B種 | AE減水剤 | --- | --- | 1.01 | --- | --- | 7 | --- | 0 |  | H19-X-023-04 | H19-X-023-04 | H21.4
572 | 周南港湾管理事務所 | 産業廃棄物埋立護岸ﾊｲﾌﾞﾘｯﾄﾞｹｰｿﾝ |  |  |  | ②ブロック | 12 | SRC | その他 | その他 | 2.1 | 14 | 39 | --- | 高炉B種 | AE減水剤 | --- | --- | 0.26 | --- | 34.3 | 7 | --- | 0 |  | H19-X-024-01 | H19-X-024-01 | H21.4
573 | 周南港湾管理事務所 | 産業廃棄物埋立護岸ﾊｲﾌﾞﾘｯﾄﾞｹｰｿﾝ |  |  |  | ②ブロック | 12 | SRC | その他 | その他 | 2.4 | 0.3 | 39 | --- | 高炉B種 | AE減水剤 | --- | --- | 0.94 | --- | 35.2 | 12 | --- | 0 |  | H19-X-024-02 | H19-X-024-02 | H21.4
574 | 周南港湾管理事務所 | 産業廃棄物埋立護岸ﾊｲﾌﾞﾘｯﾄﾞｹｰｿﾝ |  |  |  | ②ブロック | 1 | SRC | その他 | その他 | 2.4 | 0.3 | 39 | --- | 高炉B種 | AE減水剤 | --- | --- | 0.94 | --- | 33.8 | 9 | --- | 0 |  | H19-X-024-03 | H19-X-024-03 | H21.4
575 | 周南港湾管理事務所 | 産業廃棄物埋立護岸ﾊｲﾌﾞﾘｯﾄﾞｹｰｿﾝ |  |  |  | ②ブロック | 1 | SRC | その他 | その他 | 2.4 | 0.3 | 39 | --- | 高炉B種 | AE減水剤 | --- | --- | 1.01 | --- | 34 | 9 | --- | 0 |  | H19-X-024-04 | H19-X-024-04 | H21.4
576 | 周南港湾管理事務所 | 産業廃棄物埋立護岸ﾊｲﾌﾞﾘｯﾄﾞｹｰｿﾝ |  |  |  | ③ブロック | 12 | SRC | その他 | その他 | 2.1 | 14 | 39 | --- | 高炉B種 | AE減水剤 | --- | --- | 0.26 | --- | 33.3 | 10 | --- | 0 |  | H19-X-025-01 | H19-X-025-01 | H21.4
577 | 周南港湾管理事務所 | 産業廃棄物埋立護岸ﾊｲﾌﾞﾘｯﾄﾞｹｰｿﾝ |  |  |  | ③ブロック | 1 | SRC | その他 | その他 | 2.4 | 0.3 | 39 | --- | 高炉B種 | AE減水剤 | --- | --- | 0.94 | --- | 34.6 | 8 | --- | 0 |  | H19-X-025-02 | H19-X-025-02 | H21.4
578 | 周南港湾管理事務所 | 産業廃棄物埋立護岸ﾊｲﾌﾞﾘｯﾄﾞｹｰｿﾝ |  |  |  | ③ブロック | 1 | SRC | その他 | その他 | 2.4 | 0.3 | 39 | --- | 高炉B種 | AE減水剤 | --- | --- | 0.94 | --- | 34.7 | 9 | --- | 0 |  | H19-X-025-03 | H19-X-025-03 | H21.4
579 | 周南港湾管理事務所 | 産業廃棄物埋立護岸ﾊｲﾌﾞﾘｯﾄﾞｹｰｿﾝ |  |  |  | ③ブロック | 1 | SRC | その他 | その他 | 2.4 | 0.3 | 39 | --- | 高炉B種 | AE減水剤 | --- | --- | 1.01 | --- | --- | 9 | --- | 0 |  | H19-X-025-04 | H19-X-025-04 | H21.4
580 | 宇部港湾管理事務所 | 産業廃棄物埋立護岸上部工 |  |  |  | C2ブロック | 7 | RC | その他 | その他 | 3 | 1.5 | 4.3 | --- | 中庸熱 | AE減水剤 | --- | --- | 0.06 | --- | 29.6 | 31 | 64.3 | 0 |  | H19-X-026-01 | H19-X-026-01 | H21.4
581 | 宇部港湾管理事務所 | 小野田港海岸高潮護岸 |  |  |  | 現場打擁壁 | 8 | 無筋 | その他 | その他 | 2.2 | 1.1 | 4.3 | --- | 高炉B種 | AE減水剤 | --- | --- | --- | --- | 24.5 | 32.5 | 42.5 | 0 |  | H20-X-001-01 | H20-X-001-01 | H21.4
582 | 宇部港湾管理事務所 | 小野田港海岸高潮護岸 |  |  |  | 現場打擁壁 | 8 | 無筋 | その他 | その他 | 2.5 | 1.1 | 4 | --- | 高炉B種 | AE減水剤 | --- | --- | --- | --- | 27.4 | 31.3 | 41.8 | 0 |  | H20-X-002-01 | H20-X-002-01 | H21.4
583 | 宇部港湾管理事務所 | 産業廃棄物埋立護岸上部工 |  |  |  | A2-1ブロック | 7 | RC | その他 | その他 | 1.7 | 0.5 | 4.3 | --- | 高炉B種 | AE減水剤 | --- | --- | 0.17 | --- | 32.6 | 29 | 52.6 | 0 |  | H20-X-003-01 | H20-X-003-01 | H21.4
584 | 宇部港湾管理事務所 | 産業廃棄物埋立護岸上部工 |  |  |  | A2-2ブロック | 7 | RC | その他 | その他 | 1.4 | 0.5 | 4.3 | --- | 高炉B種 | AE減水剤 | --- | --- | 0.17 | --- | 30.4 | 28 | 50.9 | 0 |  | H20-X-004-01 | H20-X-004-01 | H21.4
585 | 宇部港湾管理事務所 | 産業廃棄物埋立護岸上部工 |  |  |  | C1ブロック | 7 | RC | その他 | その他 | 0.8 | 0.5 | 4.3 | --- | 高炉B種 | AE減水剤 | --- | --- | 0.17 | --- | 29.5 | 30 | 48.8 | 0 |  | H20-X-005-01 | H20-X-005-01 | H21.4
586 | 岩国土木建築事務所 | 第２赤谷橋 |  |  |  | A1橋台 | 1 | RC | 橋台 | 底版 | 1.2 | 5 | 8.7 | --- | 高炉B種 | --- | --- | --- | 0.28 | --- | 31.6 | 8 | 8 | 0 |  | H20-A-002-01 | H20-A-002-01 | H22.2
587 | 岩国土木建築事務所 | 第２赤谷橋 |  |  |  | A1橋台 | 2 | RC | 橋台 | たて壁① | 2.7 | 1.3 | 8.7 | --- | 高炉B種 | --- | --- | 補強鉄筋A | 0.3 | 0.12 | 31.9 | 9 | 9 | 0 | 8 | H20-A-002-02 | H20-A-002-02 | H22.2
588 | 岩国土木建築事務所 | 第２赤谷橋 |  |  |  | A1橋台 | 3 | RC | 橋台 | たて壁② | 3.7 | 1.3 | 8.7 | --- | 高炉B種 | --- | --- | 補強鉄筋A | 0.3 | 0.12 | --- | 13 | 46.3 | 0 | 39 | H20-A-002-03 | H20-A-002-03 | H22.2
589 | 岩国土木建築事務所 | 第２赤谷橋 |  |  |  | A1橋台 | 3月 | RC | 橋台 | 胸壁 | 0.7 | 0.5 | 8.7 | --- | 高炉B種 | --- | --- | --- | 0.52 | --- | --- | 14 | 38 | 0 | 2 | H20-A-002-04 | H20-A-002-04 | H22.2
590 | 柳井土木建築事務所 | 伊陸１号橋 |  |  |  | A1橋台 | 5月 | RC | 橋台 | たて壁① | 3.6 | 1.4 | 14.2 | --- | 高炉B種 | AE減水剤 | --- | --- | 0.1 | --- | 33.2 | 22 | 60.5 | 0.4 |  | H20-A-003-01 | H20-A-003-01 | H22.2
591 | 柳井土木建築事務所 | 伊陸１号橋 |  |  |  | A1橋台 | 6月 | RC | 橋台 | たて壁② | 1.9 | 1.4 | 14.2 | --- | 高炉B種 | AE減水剤 | --- | --- | 0.1 | --- | 34 | 23 | 60.1 | 0.15 | 22 | H20-A-003-02 | H20-A-003-02 | H22.2
592 | 柳井土木建築事務所 | 伊陸１号橋 |  |  |  | A1橋台 | 6月 | RC | 橋台 | 胸壁 | 0.9 | 0.5 | 14.2 | --- | 高炉B種 | AE減水剤 | --- | --- | 0.26 | --- | 32.4 | 24 | 59.8 | 0 | 9 | H20-A-003-03 | H20-A-003-03 | H22.2
593 | 柳井土木建築事務所 | 田布施川樋管 |  |  |  | 本体工 | 12月 | RC | 擁壁 | その他 | 1.4 | 0.4 | 0.5 | --- | 高炉B種 | AE減水剤 | --- | --- | 0.42 | --- | 32.7 | 11 | 25 | 0 | 7 | H19-X-047-01 | H19-X-047-01 | H22.2
594 | 柳井土木建築事務所 | 才賀川橋 |  |  |  | A1橋台 | 11 | RC | 橋台 | 重力式本体 | 1.6 | --- | 13.3 | --- | 高炉B種 | AE減水剤 | --- | --- | 0.16 | --- | 32.1 | 7 | 24.7 | 0 |  | H20-A-004-01 | H20-A-004-01 | H22.2
595 | 柳井土木建築事務所 | 才賀川橋 |  |  |  | A2橋台 | 1 | RC | 橋台 | 重力式本体 | 1.6 | --- | 13.3 | --- | 高炉B種 | AE減水剤 | --- | --- | 0.21 | --- | 32.3 | 11 | 35.6 | 0 |  | H20-A-005-01 | H20-A-005-01 | H22.2
596 | 柳井土木建築事務所 | 大島環状線護岸 |  |  |  | 擁壁工 | 11月 | 無筋 | その他 | その他 | － | --- | --- | --- | 高炉B種 | AE減水剤 | --- | --- | --- | --- | --- | 15 | 34.7 | 0 |  | H20-X-018-01 | H20-X-018-01 | H22.2
597 | 柳井土木建築事務所 | 柳井港可動橋 |  |  |  | 門構基礎 | 4月 | RC | その他 | その他 | 1.3 | 1.4 | 4 | --- | 高炉B種 | AE減水剤 | --- | --- | 0.17 | --- | 27.9 | 20 | 27.9 | 0 |  | H20-X-007-01 | H20-X-007-01 | H22.2
598 | 柳井土木建築事務所 | 柳井港可動橋 |  |  |  | 門構基礎 | 4月 | RC | その他 | その他 | 3.3 | 0.4 | 9 | --- | 高炉B種 | AE減水剤 | --- | --- | 0.15 | --- | --- | 18 | 43 | 0 |  | H20-X-007-02 | H20-X-007-02 | H22.2
599 | 柳井土木建築事務所 | 柳井港可動橋 |  |  |  | 門構基礎 | 4月 | RC | その他 | その他 | 1.3 | 1.4 | 4 | --- | 高炉B種 | AE減水剤 | --- | --- | 0.17 | --- | 27.9 | 20 | 29.8 | 0 |  | H20-X-007-03 | H20-X-007-03 | H22.2
600 | 柳井土木建築事務所 | 柳井港可動橋 |  |  |  | 門構基礎 | 4月 | RC | その他 | その他 | 3.3 | 0.4 | 9 | --- | 高炉B種 | AE減水剤 | --- | --- | 0.15 | --- | --- | 18 | 42.7 | 0 |  | H20-X-007-04 | H20-X-007-04 | H22.2
601 | 柳井土木建築事務所 | 平生港護岸 |  |  |  | 鋼管矢板式上部工（立壁） | 2月 | RC | 擁壁 | その他 | 3.3 | 0.4 | 9 | --- | 高炉B種 | AE減水剤 | --- | --- | 0.25 | --- | 27.2 | 11 | 20.9 | 0 |  | H20-X-008-01 | H20-X-008-01 | H22.2
602 | 柳井土木建築事務所 | 平生港護岸 |  |  |  | 鋼管矢板式上部工（立壁） | 2月 | RC | 擁壁 | その他 | 3.3 | 0.4 | 9 | --- | 高炉B種 | AE減水剤 | --- | --- | 0.25 | --- | 28.4 | 19 | 26.9 | 0 |  | H20-X-009-01 | H20-X-009-01 | H22.2
603 | 柳井土木建築事務所 | 平生港護岸 |  |  |  | 鋼管矢板式上部工（立壁） | 2月 | RC | 擁壁 | その他 | 3.3 | 0.4 | 8.3 | --- | 高炉B種 | AE減水剤 | --- | --- | 0.25 | --- | 27.2 | 11 | 20.8 | 0 |  | H20-X-010-01 | H20-X-010-01 | H22.2
604 | 柳井土木建築事務所 | 安下庄港港湾施設 |  |  |  | ケーソン | 11月 | RC | その他 | その他 | 3 | 0.4 | --- | --- | 高炉B種 | AE減水剤 | --- | --- | 0.85 | --- | 32.4 | 16 | 27.6 | 0 |  | H20-X-011-01 | H20-X-011-01 | H22.2
605 | 柳井土木建築事務所 | 安下庄港港湾施設 |  |  |  | ケーソン | 12月 | RC | その他 | その他 | 3 | 0.4 | --- | --- | 高炉B種 | AE減水剤 | --- | --- | 1.11 | --- | 30.7 | 15 | 25.6 | 0 |  | H20-X-011-02 | H20-X-011-02 | H22.2
606 | 柳井土木建築事務所 | 安下庄港港湾施設 |  |  |  | ケーソン | 11月 | RC | その他 | その他 | 3 | 0.4 | --- | --- | 高炉B種 | AE減水剤 | --- | --- | 0.85 | --- | 29.4 | 16 | 29.1 | 0 |  | H20-X-012-01 | H20-X-012-01 | H22.2
607 | 柳井土木建築事務所 | 安下庄港港湾施設 |  |  |  | ケーソン | 12月 | RC | その他 | その他 | 3 | 0.4 | --- | --- | 高炉B種 | AE減水剤 | --- | --- | 1.11 | --- | 32.3 | 16 | 27.1 | 0 |  | H20-X-012-02 | H20-X-012-02 | H22.2
608 | 柳井土木建築事務所 | 安下庄港港湾施設 |  |  |  | ケーソン | 11月 | RC | その他 | その他 | 2.5 | 0.4 | 5.4 | --- | 高炉B種 | AE減水剤 | --- | --- | --- | --- | 30.5 | 18 | 25 | 0 |  | H20-X-013-01 | H20-X-013-01 | H22.2
609 | 柳井土木建築事務所 | 安下庄港港湾施設 |  |  |  | ケーソン | 11月 | RC | その他 | その他 | 2.5 | 0.4 | 5.4 | --- | 高炉B種 | AE減水剤 | --- | --- | --- | --- | 30.8 | 16 | 23.6 | 0 |  | H20-X-013-02 | H20-X-013-02 | H22.2
610 | 柳井土木建築事務所 | 久賀港防波堤 |  |  |  | 上部工取付部 | 7月 | RC | その他 | その他 | 2 | 4 | --- | --- | 高炉B種 | AE減水剤 | --- | --- | 0.09 | --- | 29 | 25 | 52.7 | 0 |  | H20-X-014-01 | H20-X-014-01 | H22.2
611 | 柳井土木建築事務所 | 久賀港防波堤 |  |  |  | 上部工標準部 | 6月 | RC | その他 | その他 | 2 | 4 | --- | --- | 高炉B種 | AE減水剤 | --- | --- | 0.09 | --- | 30.5 | 25 | 49.8 | 0 |  | H20-X-015-01 | H20-X-015-01 | H22.2
612 | 柳井土木建築事務所 | 久賀港防波堤 |  |  |  | 上部工標準部 | 6月 | RC | その他 | その他 | 2 | 4 | --- | --- | 高炉B種 | AE減水剤 | --- | --- | 0.09 | --- | 29.6 | 23 | 41.2 | 0 |  | H20-X-016-01 | H20-X-016-01 | H22.2
613 | 柳井土木建築事務所 | 久賀港防波堤 |  |  |  | 上部工標準部 | 5月 | RC | その他 | その他 | 2 | 4 | --- | --- | 高炉B種 | AE減水剤 | --- | --- | 0.09 | --- | 28.4 | 22 | 48.3 | 0 |  | H20-X-017-01 | H20-X-017-01 | H22.2
614 | 周南土木建築事務所 | 兼清川本線橋 |  |  |  | A2橋台 | 9 | RC | 橋台 | 底版 | 1.1 | 3.5 | 3.8 | --- | 高炉B種 | AE減水剤 | --- | --- | 0.11 | --- | 33.6 | 25 | 47 | 0 |  | H19-A-025-01 | H19-A-025-01 | H22.2 | H26.3一覧データ修正
615 | 周南土木建築事務所 | 兼清川本線橋 |  |  |  | A2橋台 | 9 | RC | 橋台 | たて壁 | 3.4 | 1.3 | 3.8 | --- | 高炉B種 | AE減水剤 | --- | --- | 0.08 | --- | 32 | 22 | 51.9 | 0 | 13 | H19-A-025-02 | H19-A-025-02 | H22.2
616 | 周南土木建築事務所 | 兼清川砂防堰堤 |  |  |  | 垂直壁 | 10 | 無筋 | その他 | その他 | 1.6 | 2.3 | 6.9 | --- | 高炉B種 | AE減水剤 | --- | --- | --- | --- | 27.7 | 20 | 20 | 0 |  | H19-X-044-01 | H19-X-044-01 | H22.2
617 | 周南土木建築事務所 | 兼清川砂防堰堤 |  |  |  | 垂直壁 | 10 | 無筋 | その他 | その他 | 2 | 2 | 12.4 | --- | 高炉B種 | AE減水剤 | --- | --- | --- | --- | 28.5 | 21 | 29.6 | 0 |  | H19-X-044-02 | H19-X-044-02 | H22.2
618 | 周南土木建築事務所 | 兼清川砂防堰堤 |  |  |  | 垂直壁 | 10 | 無筋 | その他 | その他 | 2.5 | 1.6 | 4.2 | --- | 高炉B種 | AE減水剤 | --- | --- | --- | --- | 29.1 | 17 | 17 | 0 |  | H19-X-044-03 | H19-X-044-03 | H22.2
619 | 周南土木建築事務所 | 兼清川砂防堰堤 |  |  |  | 側壁 | 11 | 無筋 | その他 | その他 | 3.3 | 0.8 | 13.6 | --- | 高炉B種 | AE減水剤 | --- | --- | --- | --- | 27.2 | 18 | 1821 | 0 |  | H19-X-045-01 | H19-X-045-01 | H22.2
620 | 周南土木建築事務所 | 兼清川砂防堰堤 |  |  |  | 本堤 | 7 | 無筋 | その他 | その他 | 2 | 2.6 | 13.8 | --- | 高炉B種 | AE減水剤 | --- | --- | --- | --- | 28.3 | 28.5 | --- | 0.15 |  | H19-X-046-01 | H19-X-046-01 | H22.2
621 | 周南土木建築事務所 | 兼清川砂防堰堤 |  |  |  | 本堤 | 4 | 無筋 | その他 | その他 | 1 | 7.9 | 14.1 | --- | 高炉B種 | AE減水剤 | --- | --- | --- | --- | 28.1 | 17 | 28.3 | 1.1 |  | H19-X-046-02 | H19-X-046-02 | H22.2
622 | 周南土木建築事務所 | 兼清川砂防堰堤 |  |  |  | 本堤 | 5 | 無筋 | その他 | その他 | 1.5 | 7.2 | 14.1 | --- | 高炉B種 | AE減水剤 | --- | --- | --- | --- | 29.4 | 19 | --- | 0.45 |  | H19-X-046-03 | H19-X-046-03 | H22.2
623 | 周南土木建築事務所 | 兼清川砂防堰堤 |  |  |  | 本堤 | 6 | 無筋 | その他 | その他 | 1.5 | 6.3 | 14.1 | --- | 高炉B種 | AE減水剤 | --- | --- | --- | --- | 29.4 | 26 | --- | 1.1 |  | H19-X-046-04 | H19-X-046-04 | H22.2
624 | 周南土木建築事務所 | 兼清川砂防堰堤 |  |  |  | 本堤 | 7 | 無筋 | その他 | その他 | 1 | 5.3 | 14.1 | --- | 高炉B種 | AE減水剤 | --- | --- | --- | --- | 29.4 | 26.5 | --- | 0.4 |  | H19-X-046-05 | H19-X-046-05 | H22.2
625 | 周南土木建築事務所 | 兼清川砂防堰堤 |  |  |  | 本堤 | 7 | 無筋 | その他 | その他 | 1.5 | 4.6 | 14.1 | --- | 高炉B種 | AE減水剤 | --- | --- | --- | --- | 29.6 | 29.5 | --- | 0.3 |  | H19-X-046-06 | H19-X-046-06 | H22.2
626 | 周南土木建築事務所 | 兼清川砂防堰堤 |  |  |  | 本堤 | 8 | 無筋 | その他 | その他 | 1.8 | 3.7 | 14.1 | --- | 高炉B種 | AE減水剤 | --- | --- | --- | --- | 26.8 | 29.5 | 52.6 | 0 |  | H19-X-046-07 | H19-X-046-07 | H22.2
627 | 周南土木建築事務所 | 西迫３号橋 |  |  |  | A2橋台 | 5月 | RC | 橋台 | 底版 | 1.5 | 4.62 | 9.9 | --- | 高炉B種 | AE減水剤 | --- | --- | 0.11 | --- | 34.5 | 22.4 | 59.3 | 0 |  | H20-A-001-01 | H20-A-001-01 | H22.2 | H26.3一覧データ修正
628 | 周南土木建築事務所 | 西迫３号橋 |  |  |  | A2橋台 | 6月 | RC | 橋台 | たて壁 | 3.9 | 1.6 | 9.5 | --- | 高炉B種 | AE減水剤 | --- | --- | 0.07 | --- | --- | 25 | 51.3 | 0.25 | 25 | H20-A-001-02 | H20-A-001-02 | H22.2 | H26.3一覧データ修正
629 | 周南土木建築事務所 | 西迫３号橋 |  |  |  | A2橋台 | 6月 | RC | 橋台 | 胸壁 | 1.3 | 0.58 | 9.5 | --- | 高炉B種 | AE減水剤 | --- | --- | 0.14 | --- | 35.5 | 29 | 49.9 | 0 | 4 | H20-A-001-03 | H20-A-001-03 | H22.2 | H26.3一覧データ修正
630 | 周南土木建築事務所 | 岩狩線・島田川線橋梁 |  |  |  | A2橋台 | 5月 | RC | 橋台 | たて壁 | 2.5 | 2 | 11.5 | --- | 高炉B種 | AE減水剤 | --- | --- | 0.05 | --- | 32.6 | 20 | --- | 0.15 | 17 | H20-A-006-01 | H20-A-006-01 | H22.2
631 | 周南土木建築事務所 | 兼清川本線橋 |  |  |  | 上部工(ﾎﾛｰ桁） | 3月 | RC | その他 | その他 | 1.8 | 6 | 6 | --- | 高炉B種 | AE減水剤 | --- | --- | 0.11 | --- | 34 | 11.5 | 31.2 | 0 |  | H20-X-019-01 | H20-X-019-01 | H22.2
632 | 周南土木建築事務所 | 兼清川砂防堰堤 |  |  |  | 床固本体工 | 4月 | 無筋 | その他 | その他 | 2 | 1.1 | 15 | --- | 高炉B種 | AE減水剤 | --- | --- | --- | --- | 28.7 | 25.5 | 29.9 | 0 |  | H20-X-031-01 | H20-X-031-01 | H22.2
633 | 山口土木建築事務所 | Ｂランプ函渠 |  |  |  | ①ブロック | 11月 | RC | BOX | 底版 | 1.2 | 9.7 | 10.6 | --- | 高炉B種 | AE減水剤 | --- | --- | --- | --- | 33.8 | 17.8 | --- | 0 |  | H19-B-015-01 | H19-B-015-01 | H22.2
634 | 山口土木建築事務所 | Ｂランプ函渠 |  |  |  | ①ブロック | 12月 | RC | BOX | 側壁・頂版 | 6.5 | 1 | 10.6 | 3.5 | 高炉B種 | AE減水剤 | --- | --- | 0.23 | --- | 32 | 11 | --- | 0 |  | H19-B-015-02 | H19-B-015-02 | H22.2
635 | 山口土木建築事務所 | Ｂランプ函渠 |  |  |  | ②ブロック | 12月 | RC | BOX | 底版 | 1.2 | 9.9 | 12 | --- | 高炉B種 | AE減水剤 | --- | --- | --- | --- | 30.6 | 13.4 | --- | 0 |  | H19-B-016-01 | H19-B-016-01 | H22.2
636 | 山口土木建築事務所 | Ｂランプ函渠 |  |  |  | ②ブロック | 1月 | RC | BOX | 側壁・頂版 | 6.5 | 1.1 | 9.9 | 4 | 高炉B種 | AE減水剤 | --- | --- | 0.21 | --- | 34.8 | 12.6 | --- | 0 |  | H19-B-016-02 | H19-B-016-02 | H22.2
637 | 山口土木建築事務所 | Ｂランプ函渠 |  |  |  | ③ブロック | 10月 | RC | BOX | 底版 | 1.2 | 9.9 | 12 | --- | 高炉B種 | AE減水剤 | --- | --- | --- | --- | 31.5 | 22 | --- | 0 |  | H19-B-017-01 | H19-B-017-01 | H22.2
638 | 山口土木建築事務所 | Ｂランプ函渠 |  |  |  | ③ブロック | 12月 | RC | BOX | 側壁・頂版 | 6.5 | 1.1 | 9.9 | 4 | 高炉B種 | AE減水剤 | --- | --- | 0.21 | --- | 30.9 | 14 | --- | 0 |  | H19-B-017-02 | H19-B-017-02 | H22.2
639 | 山口土木建築事務所 | Ｂランプ函渠 |  |  |  | ④ブロック | 11月 | RC | BOX | 底版 | 1.2 | 9.9 | 12 | --- | 高炉B種 | AE減水剤 | --- | --- | --- | --- | 32.9 | 16.9 | --- | 0 |  | H19-B-018-01 | H19-B-018-01 | H22.2
640 | 山口土木建築事務所 | Ｂランプ函渠 |  |  |  | ④ブロック | 1月 | RC | BOX | 側壁・頂版 | 6.5 | 1.1 | 9.9 | 4 | 高炉B種 | AE減水剤 | --- | --- | 0.21 | --- | 33.3 | 10.9 | --- | 0 |  | H19-B-018-02 | H19-B-018-02 | H22.2
641 | 山口土木建築事務所 | Ｂランプ函渠 |  |  |  | ⑤ブロック | 10月 | RC | BOX | 底版 | 1.2 | 9.9 | 12 | --- | 高炉B種 | AE減水剤 | --- | --- | --- | --- | 31.8 | 26 | --- | 0 |  | H19-B-019-01 | H19-B-019-01 | H22.2
642 | 山口土木建築事務所 | Ｂランプ函渠 |  |  |  | ⑤ブロック | 11月 | RC | BOX | 側壁・頂版 | 6.5 | 1.1 | 9.9 | 4 | 高炉B種 | AE減水剤 | --- | --- | 0.21 | --- | 34 | 14.4 | --- | 0 |  | H19-B-019-02 | H19-B-019-02 | H22.2
643 | 山口土木建築事務所 | Ｂランプ函渠 |  |  |  | ⑥ブロック | 11月 | RC | BOX | 底版 | 1.2 | 9.9 | 12 | --- | 高炉B種 | AE減水剤 | --- | --- | --- | --- | --- | 19 | --- | 0 |  | H19-B-020-01 | H19-B-020-01 | H22.2
644 | 山口土木建築事務所 | Ｂランプ函渠 |  |  |  | ⑥ブロック | 1月 | RC | BOX | 側壁・頂版 | 6.5 | 1.1 | 9.9 | 4 | 高炉B種 | AE減水剤 | --- | --- | 0.21 | --- | 33.9 | 8.8 | --- | 0 |  | H19-B-020-02 | H19-B-020-02 | H22.2
645 | 山口土木建築事務所 | Ｂランプ函渠 |  |  |  | 枕工⑦⑧ブロック | 8月 | RC | BOX | その他 | 2.6 | --- | --- | --- | 高炉B種 | AE減水剤 | --- | --- | --- | --- | 31.7 | 32 | 32 | 0 |  | H19-B-021-01 | H19-B-021-01 | H22.2
646 | 山口土木建築事務所 | Ｂランプ函渠 |  |  |  | ⑦ブロック | 10月 | RC | BOX | 底版 | 0.8 | 9.1 | 9.5 | --- | 高炉B種 | AE減水剤 | --- | --- | --- | --- | 33.5 | 21 | 21 | 0 |  | H19-B-021-02 | H19-B-021-02 | H22.2
647 | 山口土木建築事務所 | Ｂランプ函渠 |  |  |  | ⑦ブロック | 11月 | RC | BOX | 側壁・頂版 | 6.7 | 1 | 9.9 | 3.8 | 高炉B種 | AE減水剤 | --- | --- | 0.23 | --- | 35.5 | 14 | 16.5 | 0 |  | H19-B-021-03 | H19-B-021-03 | H22.2
648 | 山口土木建築事務所 | Ｂランプ函渠 |  |  |  | ⑧ブロック | 10月 | RC | BOX | 底版 | 0.8 | 9.1 | 9.5 | --- | 高炉B種 | AE減水剤 | --- | --- | --- | --- | --- | 21 | --- | 0 |  | H19-B-022-01 | H19-B-022-01 | H22.2
649 | 山口土木建築事務所 | Ｂランプ函渠 |  |  |  | ⑧ブロック | 12月 | RC | BOX | 側壁・頂版 | 6.3 | 0.7 | 9.1 | 3.6 | 高炉B種 | AE減水剤 | --- | --- | 0.23 | --- | 32.1 | 9 | 15 | 0 |  | H19-B-022-02 | H19-B-022-02 | H22.2
650 | 山口土木建築事務所 | Ｂランプ函渠 |  |  |  | 枕工⑧⑨ブロック | 7月 | RC | BOX | その他 | 1.6 | --- | --- | --- | 高炉B種 | AE減水剤 | --- | --- | --- | --- | 33.1 | 31 | 31 | 0 |  | H19-B-023-01 | H19-B-023-01 | H22.2
651 | 山口土木建築事務所 | Ｂランプ函渠 |  |  |  | ⑨ブロック | 9月 | RC | BOX | 底版 | 0.8 | 9.1 | 9.5 | --- | 高炉B種 | AE減水剤 | --- | --- | --- | --- | --- | 29 | 29 | 0 |  | H19-B-023-02 | H19-B-023-02 | H22.2
652 | 山口土木建築事務所 | Ｂランプ函渠 |  |  |  | ⑨ブロック | 11月 | RC | BOX | 側壁・頂版 | 6.3 | 0.7 | 9.1 | 4.8 | 高炉B種 | AE減水剤 | --- | --- | 0.23 | --- | 33.1 | 15 | 20.5 | 0 |  | H19-B-023-03 | H19-B-023-03 | H22.2
653 | 山口土木建築事務所 | 御局橋 |  |  |  | A1橋台 | 4 | RC | 橋台 | 底版 | 1.2 | 2.5 | 8.2 | --- | 高炉B種 | AE減水剤 | --- | --- | 0.15 | --- | 36.4 | 17 | --- | 0 |  | H19-A-031-01 | H19-A-031-01 | H22.2
654 | 山口土木建築事務所 | 御局橋 |  |  |  | A1橋台 | 4 | RC | 橋台 | たて壁 | 2 | 1.3 | 8.2 | --- | 高炉B種 | AE減水剤 | --- | --- | 0.08 | --- | 35.1 | 17 | --- | 0 | 6 | H19-A-031-02 | H19-A-031-02 | H22.2
655 | 山口土木建築事務所 | 御局橋 |  |  |  | A1橋台 | 4 | RC | 橋台 | 胸壁 | 0.7 | 0.5 | 8.2 | --- | 高炉B種 | AE減水剤 | --- | --- | 0.2 | --- | 36.4 | 17 | --- | 0 | 4 | H19-A-031-03 | H19-A-031-03 | H22.2
656 | 山口土木建築事務所 | 御局橋 |  |  |  | A2橋台 | 11 | RC | 橋台 | 底版 | 1.2 | 2.5 | 8.2 | --- | 高炉B種 | AE減水剤 | --- | --- | 0.15 | --- | 34.9 | 11 | --- | 0 |  | H19-A-032-01 | H19-A-032-01 | H22.2
657 | 山口土木建築事務所 | 御局橋 |  |  |  | A2橋台 | 11 | RC | 橋台 | たて壁 | 2 | 1.3 | 8.2 | --- | 高炉B種 | AE減水剤 | --- | --- | 0.08 | --- | 34.8 | 15 | --- | 0 | 7 | H19-A-032-02 | H19-A-032-02 | H22.2
658 | 山口土木建築事務所 | 御局橋 |  |  |  | A2橋台 | 11 | RC | 橋台 | 胸壁 | 0.7 | 0.5 | 8.2 | --- | 高炉B種 | AE減水剤 | --- | --- | 0.2 | --- | 33.6 | 13 | --- | 0 | 2 | H19-A-032-03 | H19-A-032-03 | H22.2
659 | 山口土木建築事務所 | 御局橋 |  |  |  | 上部工（地覆） | 2 | RC | その他 | その他 | － | --- | --- | --- | 高炉B種 | AE減水剤 | 膨張材 | --- | 0.4 | --- | --- | 13 | --- | 0 |  | H20-X-006-01 | H20-X-006-01 | H22.2
660 | 山口土木建築事務所 | 御局橋 |  |  |  | 上部工（床版横組） | 1 | PC | その他 | その他 | － | --- | --- | --- | 早強 | AE減水剤 | --- | --- | --- | --- | 49.8 | 8 | --- | 0 |  | H20-X-006-02 | H20-X-006-02 | H22.2
661 | 山口土木建築事務所 | 高井橋 |  |  |  | A2橋台 | 2月 | RC | 橋台 | 底版 | 2 | 10.5 | 22.4 | --- | 高炉B種 | AE減水剤 | --- | --- | --- | --- | 36.5 | 9 | --- | 0 |  | H20-A-007-01 | H20-A-007-01 | H22.2
662 | 山口土木建築事務所 | 高井橋 |  |  |  | A2橋台 | 2月 | RC | 橋台 | たて壁① | 2.7 | 2.4 | 22.4 | --- | 高炉B種 | AE減水剤 | --- | 補強鉄筋A | 0.28 | 0.13 | 37.3 | 12 | 56.4 | 0.04 | 13 | H20-A-007-02 | H20-A-007-02 | H22.2
663 | 山口土木建築事務所 | 高井橋 |  |  |  | A2橋台 | 3月 | RC | 橋台 | たて壁② | 2.7 | 2.4 | 22.4 | --- | 高炉B種 | AE減水剤 | --- | 補強鉄筋A | 0.28 | 0.13 | 35.8 | 11 | 53.2 | 0.1 | 13 | H20-A-007-03 | H20-A-007-03 | H22.2
664 | 山口土木建築事務所 | 高井橋 |  |  |  | A2橋台 | 3月 | RC | 橋台 | たて壁③ | 2.7 | 2.4 | 22.4 | --- | 高炉B種 | AE減水剤 | --- | 補強鉄筋A | 0.28 | 0.13 | 36.5 | 14 | 59.8 | 0.08 | 15 | H20-A-007-04 | H20-A-007-04 | H22.2
665 | 山口土木建築事務所 | 高井橋 |  |  |  | A2橋台 | 5月 | RC | 橋台 | たて壁④ | 2.3 | 2.4 | 22.4 | --- | 高炉B種 | AE減水剤 | --- | 補強鉄筋A | 0.31 | 0.13 | 34.8 | 23 | 64.6 | 0.15 | 65 | H20-A-007-05 | H20-A-007-05 | H22.2
666 | 山口土木建築事務所 | 高井橋 |  |  |  | A2橋台 | 6月 | RC | 橋台 | 胸壁 | 3.2 | 1 | 22.4 | --- | 高炉B種 | AE減水剤 | --- | 補強鉄筋B | 0.32 | 0.16 | --- | 26 | 61.5 | 0.15 | 20 | H20-A-007-06 | H20-A-007-06 | H22.2
667 | 山口土木建築事務所 | 郷之尾堤小橋 |  |  |  | A1橋台 | 5月 | RC | 橋台 | たて壁① | 2.7 | 1.3 | 8 | --- | 高炉B種 | AE減水剤 | --- | 補強鉄筋A | 0.45 | 0.32 | 35.6 | 21 | 58.4 | 0 | 22 | H20-A-008-01 | H20-A-008-01 | H22.2
668 | 山口土木建築事務所 | 郷之尾堤小橋 |  |  |  | A1橋台 | 6月 | RC | 橋台 | たて壁② | 2.7 | 1.3 | 8 | --- | 高炉B種 | AE減水剤 | --- | 補強鉄筋A | 0.45 | 0.32 | 35.1 | 23 | 59.8 | 0 | 16 | H20-A-008-02 | H20-A-008-02 | H22.2
669 | 山口土木建築事務所 | 郷之尾堤小橋 |  |  |  | A1橋台 | 7月 | RC | 橋台 | たて壁③ | 2.7 | 1.3 | 8 | --- | 高炉B種 | AE減水剤 | --- | 補強鉄筋A | 0.45 | 0.32 | 35.4 | 25 | 67.1 | 0 | 29 | H20-A-008-03 | H20-A-008-03 | H22.2
670 | 山口土木建築事務所 | 郷之尾堤小橋 |  |  |  | A1橋台 | 7月 | RC | 橋台 | 胸壁 | 0.6 | 0.5 | 8 | --- | 高炉B種 | AE減水剤 | --- | --- | 1.13 | 1.13 | 32.5 | 29 | 44.2 | 0.15 | 15 | H20-A-008-04 | H20-A-008-04 | H22.2
671 | 山口土木建築事務所 | 郷之尾堤小橋 |  |  |  | A2橋台 | 5月 | RC | 橋台 | たて壁① | 2.7 | 1.3 | 8 | --- | 高炉B種 | AE減水剤 | --- | 補強鉄筋A | 0.31 | 0.18 | 35.6 | 20 | 58.2 | 0 | 18 | H20-A-009-01 | H20-A-009-01 | H22.2
672 | 山口土木建築事務所 | 郷之尾堤小橋 |  |  |  | A2橋台 | 6月 | RC | 橋台 | たて壁② | 2.7 | 1.3 | 8 | --- | 高炉B種 | AE減水剤 | --- | 補強鉄筋A | 0.31 | 0.18 | 35.5 | 22 | 59.7 | 0 | 20 | H20-A-009-02 | H20-A-009-02 | H22.2
673 | 山口土木建築事務所 | 郷之尾堤小橋 |  |  |  | A2橋台 | 7月 | RC | 橋台 | たて壁③ | 1.8 | 1.3 | 8 | --- | 高炉B種 | AE減水剤 | --- | 補強鉄筋A | 0.37 | 0.18 | 35.4 | 25 | 68.9 | 0 | 29 | H20-A-009-03 | H20-A-009-03 | H22.2
674 | 山口土木建築事務所 | 郷之尾堤小橋 |  |  |  | A2橋台 | 7月 | RC | 橋台 | 胸壁 | 0.5 | 0.5 | 8 | --- | 高炉B種 | AE減水剤 | --- | --- | 0.3 | 0.3 | 32.5 | 29 | 43.1 | 0.2 | 15 | H20-A-009-04 | H20-A-009-04 | H22.2
675 | 山口土木建築事務所 | 高井橋 |  |  |  | A1橋台 | 1月 | RC | 橋台 | 底版 | 1.6 | 8.5 | 21.5 | --- | 高炉B種 | AE減水剤 | --- | --- | --- | --- | 32 | 10.4 | --- | 0 |  | H20-A-010-01 | H20-A-010-01 | H22.2
676 | 山口土木建築事務所 | 高井橋 |  |  |  | A1橋台 | 2月 | RC | 橋台 | たて壁① | 2.6 | 1.9 | 21.5 | --- | 高炉B種 | AE減水剤 | --- | 補強鉄筋A | 0.31 | 0.18 | 32 | 13.6 | 54.2 | 0 | 15 | H20-A-010-02 | H20-A-010-02 | H22.2
677 | 山口土木建築事務所 | 高井橋 |  |  |  | A1橋台 | 2月 | RC | 橋台 | たて壁② | 2.6 | 1.9 | 21.5 | --- | 高炉B種 | AE減水剤 | --- | 補強鉄筋A | 0.31 | 0.18 | 28.9 | 10.5 | 48.6 | 0 | 9 | H20-A-010-03 | H20-A-010-03 | H22.2
678 | 山口土木建築事務所 | 高井橋 |  |  |  | A1橋台 | 5月 | RC | 橋台 | たて壁③ | 4 | 1.9 | 21.5 | --- | 高炉B種 | AE減水剤 | --- | 補強鉄筋A | 0.29 | 0.18 | 33.2 | 23.3 | 65.2 | 0.2 | 87 | H20-A-010-04 | H20-A-010-04 | H22.2
679 | 山口土木建築事務所 | 高井橋 |  |  |  | A1橋台 | 6月 | RC | 橋台 | 胸壁 | 3.3 | 0.5 | 21.5 | --- | 高炉B種 | AE減水剤 | --- | --- | 0.92 | --- | 33.6 | 24 | 49.7 | 0.15 | 20 | H20-A-010-05 | H20-A-010-05 | H22.2
680 | 宇部土木建築事務所 | 桜川３号橋 |  |  |  | A1橋台 | 6月 | RC | 橋台 | 底版 | 1.4 | 2 | 5.6 | --- | 高炉B種 | AE減水剤 | --- | --- | 0.07 | --- | --- | 25 | 62.7 | 0 |  | H20-A-013-01 | H20-A-013-01 | H22.2
681 | 宇部土木建築事務所 | 桜川３号橋 |  |  |  | A1橋台 | 6月 | RC | 橋台 | たて壁 | 1 | 1.3 | 5.6 | --- | 高炉B種 | AE減水剤 | --- | --- | 0.1 | --- | --- | 25 | 56.9 | 0 | 17 | H20-A-013-02 | H20-A-013-02 | H22.2
682 | 宇部土木建築事務所 | 桜川３号橋 |  |  |  | A2橋台 | 6月 | RC | 橋台 | 底版 | 1.4 | 2 | 5.6 | --- | 高炉B種 | AE減水剤 | --- | --- | 0.07 | --- | --- | 25 | 61.9 | 0 |  | H20-A-014-01 | H20-A-014-01 | H22.2
683 | 宇部土木建築事務所 | 桜川３号橋 |  |  |  | A2橋台 | 6月 | RC | 橋台 | たて壁 | 0.6 | 1.3 | 5.6 | --- | 高炉B種 | AE減水剤 | --- | --- | 0.1 | --- | --- | 25 | 47 | 0 | 17 | H20-A-014-02 | H20-A-014-02 | H22.2
684 | 美祢土木事務所 | Ｂランプ橋 |  |  |  | A2橋台 | 5 | RC | 箱式橋台 | 底版 | 1.5 | 14 | 8.2 | --- | 高炉B種 | AE減水剤 | --- | --- | 0.24 | --- | --- | 24 | 27 | 0 |  | H19-A-019-01 | H19-A-019-01 | H22.2
685 | 美祢土木事務所 | Ｂランプ橋 |  |  |  | A2橋台 | 6 | RC | 箱式橋台 | 前壁① | 3.6 | 0.9 | 8.2 | --- | 高炉B種 | AE減水剤 | --- | 補強鉄筋A | 0.26 | 0.18 | 33.8 | 24 | 61 | 0.15 |  | H19-A-019-02 | H19-A-019-02 | H22.2
686 | 美祢土木事務所 | Ｂランプ橋 |  |  |  | A2橋台 | 6 | RC | 箱式橋台 | 後壁① | 3.6 | 1 | 8.2 | --- | 高炉B種 | AE減水剤 | --- | 補強鉄筋A | 0.4 | 0.33 | 33.8 | 24 | 63 | 0.15 |  | H19-A-019-03 | H19-A-019-03 | H22.2
687 | 美祢土木事務所 | Ｂランプ橋 |  |  |  | A2橋台 | 6 | RC | 箱式橋台 | 側壁① | 3.6 | 1 | 10.6 | --- | 高炉B種 | AE減水剤 | --- | 補強鉄筋A | 0.42 | 0.35 | 33.8 | 24 | 63 | 0.2 |  | H19-A-019-04 | H19-A-019-04 | H22.2
688 | 美祢土木事務所 | Ｂランプ橋 |  |  |  | A2橋台 | 7 | RC | 箱式橋台 | 前壁② | 3.6 | 0.9 | 8.2 | --- | 高炉B種 | AE減水剤 | --- | 補強鉄筋A | 0.24 | 0.18 | 34.1 | 26 | 66 | 0 |  | H19-A-019-05 | H19-A-019-05 | H22.2
689 | 美祢土木事務所 | Ｂランプ橋 |  |  |  | A2橋台 | 7 | RC | 箱式橋台 | 後壁② | 3.6 | 1 | 8.2 | --- | 高炉B種 | AE減水剤 | --- | 補強鉄筋A | 0.37 | 0.32 | 34.1 | 26 | 68 | 0 |  | H19-A-019-06 | H19-A-019-06 | H22.2
690 | 美祢土木事務所 | Ｂランプ橋 |  |  |  | A2橋台 | 7 | RC | 箱式橋台 | 側壁② | 3.6 | 1 | 10.6 | --- | 高炉B種 | AE減水剤 | --- | 補強鉄筋A | 0.4 | 0.34 | 34.1 | 26 | 66 | 0.25 |  | H19-A-019-07 | H19-A-019-07 | H22.2
691 | 美祢土木事務所 | Ｂランプ橋 |  |  |  | A2橋台 | 8 | RC | 箱式橋台 | 前壁③ | 4.5 | 0.9 | 8.2 | --- | 高炉B種 | AE減水剤 | --- | 補強鉄筋A | 0.24 | 0.18 | 36.5 | 28 | 68 | 0.1 |  | H19-A-019-08 | H19-A-019-08 | H22.2
692 | 美祢土木事務所 | Ｂランプ橋 |  |  |  | A2橋台 | 8 | RC | 箱式橋台 | 後壁③ | 4.5 | 1 | 8.2 | --- | 高炉B種 | AE減水剤 | --- | 補強鉄筋A | 0.32 | 0.27 | 36.5 | 28 | 68 | 0.15 |  | H19-A-019-09 | H19-A-019-09 | H22.2
693 | 美祢土木事務所 | Ｂランプ橋 |  |  |  | A2橋台 | 8 | RC | 箱式橋台 | 側壁③ | 4.5 | 1 | 10.6 | --- | 高炉B種 | AE減水剤 | --- | 補強鉄筋A | 0.36 | 0.3 | 36.5 | 28 | 70 | 0.35 |  | H19-A-019-10 | H19-A-019-10 | H22.2
694 | 美祢土木事務所 | Ｂランプ橋 |  |  |  | A2橋台 | 9 | RC | 箱式橋台 | 前壁④ | 4.7 | 0.9 | 8.2 | --- | 高炉B種 | AE減水剤 | --- | 補強鉄筋A | 0.23 | 0.18 | 34.9 | 28 | 64 | 0.08 |  | H19-A-019-11 | H19-A-019-11 | H22.2
695 | 美祢土木事務所 | Ｂランプ橋 |  |  |  | A2橋台 | 9 | RC | 箱式橋台 | 後壁④ | 4.3 | 1 | 8.2 | --- | 高炉B種 | AE減水剤 | --- | 補強鉄筋A | 0.33 | 0.25 | 34.9 | 28 | 66 | 0.2 |  | H19-A-019-12 | H19-A-019-12 | H22.2
696 | 美祢土木事務所 | Ｂランプ橋 |  |  |  | A2橋台 | 9 | RC | 箱式橋台 | 側壁④ | 4.3 | 1 | 10.6 | --- | 高炉B種 | AE減水剤 | --- | 補強鉄筋A | 0.31 | 0.24 | 34.9 | 28 | 64 | 0.2 |  | H19-A-019-13 | H19-A-019-13 | H22.2
697 | 美祢土木事務所 | Ｂランプ橋 |  |  |  | A2橋台 | 10 | RC | 箱式橋台 | 胸壁 | 1.5 | 0.5 | 8.2 | --- | 高炉B種 | AE減水剤 | --- | 補強鉄筋B | 0.64 | 0.38 | 34.2 | 23 | 42 | 0.15 |  | H19-A-019-14 | H19-A-019-14 | H22.2
698 | 美祢土木事務所 | Ｂランプ橋 |  |  |  | A2橋台 | 10 | RC | 箱式橋台 | 側壁⑤ | 1.5 | 1 | 11.1 | --- | 高炉B種 | AE減水剤 | --- | 補強鉄筋A | 0.33 | 0.18 | 34.2 | 23 | 56 | 0.3 |  | H19-A-019-15 | H19-A-019-15 | H22.2
699 | 美祢土木事務所 | Ｂランプ橋 |  |  |  | A2橋台 | 10 | RC | 箱式橋台 | 壁高欄 | 1.5 | 0.5 | 8.2 | --- | 高炉B種 | AE減水剤 | --- | --- | 0.38 | --- | 40.6 | 22 | --- | 0.06 |  | H19-A-019-16 | H19-A-019-16 | H22.2
700 | 美祢土木事務所 | Ｃ１ランプ橋 |  |  |  | A2橋台 | 5 | RC | 箱式橋台 | 底版 | 1.5 | 16.5 | 15.5 | --- | 高炉B種 | AE減水剤 | --- | --- | 0.15 | --- | 38.5 | 17 | --- | 0 |  | H19-A-020-01 | H19-A-020-01 | H22.2
701 | 美祢土木事務所 | Ｃ１ランプ橋 |  |  |  | A2橋台 | 6 | RC | 箱式橋台 | 前壁① | 3.6 | 0.9 | 15.5 | --- | 高炉B種 | AE減水剤 | --- | 補強鉄筋A | 0.26 | 0.18 | 37.1 | 24 | 58 | 0.2 |  | H19-A-020-02 | H19-A-020-02 | H22.2
702 | 美祢土木事務所 | Ｃ１ランプ橋 |  |  |  | A2橋台 | 6 | RC | 箱式橋台 | 後壁① | 3.6 | 1 | 15.5 | --- | 高炉B種 | AE減水剤 | --- | 補強鉄筋A | 0.31 | 0.24 | 37.1 | 24 | 60 | 0.2 |  | H19-A-020-03 | H19-A-020-03 | H22.2
703 | 美祢土木事務所 | Ｃ１ランプ橋 |  |  |  | A2橋台 | 6 | RC | 箱式橋台 | 側壁① | 3.6 | 1 | 13.1 | --- | 高炉B種 | AE減水剤 | --- | 補強鉄筋A | 0.82 | 0.75 | 37.1 | 24 | 60 | 0.1 |  | H19-A-020-04 | H19-A-020-04 | H22.2
704 | 美祢土木事務所 | Ｃ１ランプ橋 |  |  |  | A2橋台 | 6 | RC | 箱式橋台 | 隔壁① | 3.6 | 1 | 13.1 | --- | 高炉B種 | AE減水剤 | --- | 補強鉄筋A | 1.27 | 1.19 | 37.1 | 24 | 56 | 0.06 |  | H19-A-020-05 | H19-A-020-05 | H22.2
705 | 美祢土木事務所 | Ｃ１ランプ橋 |  |  |  | A2橋台 | 7 | RC | 箱式橋台 | 前壁② | 3.6 | 0.9 | 15.5 | --- | 高炉B種 | AE減水剤 | --- | 補強鉄筋A | 0.24 | 0.18 | 36.8 | 28 | 65 | 0.25 |  | H19-A-020-06 | H19-A-020-06 | H22.2
706 | 美祢土木事務所 | Ｃ１ランプ橋 |  |  |  | A2橋台 | 7 | RC | 箱式橋台 | 後壁② | 3.6 | 1 | 15.5 | --- | 高炉B種 | AE減水剤 | --- | 補強鉄筋A | 0.3 | 0.24 | 36.8 | 28 | 68 | 0.2 |  | H19-A-020-07 | H19-A-020-07 | H22.2
707 | 美祢土木事務所 | Ｃ１ランプ橋 |  |  |  | A2橋台 | 7 | RC | 箱式橋台 | 側壁② | 3.6 | 1 | 13.1 | --- | 高炉B種 | AE減水剤 | --- | 補強鉄筋A | 0.77 | 0.72 | 36.8 | 28 | 68 | 0.15 |  | H19-A-020-08 | H19-A-020-08 | H22.2
708 | 美祢土木事務所 | Ｃ１ランプ橋 |  |  |  | A2橋台 | 7 | RC | 箱式橋台 | 隔壁② | 3.6 | 1 | 13.1 | --- | 高炉B種 | AE減水剤 | --- | 補強鉄筋A | 1.21 | 1.14 | 36.8 | 28 | 65 | 0.1 |  | H19-A-020-09 | H19-A-020-09 | H22.2
709 | 美祢土木事務所 | Ｃ１ランプ橋 |  |  |  | A2橋台 | 8 | RC | 箱式橋台 | 前壁③ | 4.5 | 0.9 | 15.5 | --- | 高炉B種 | AE減水剤 | --- | 補強鉄筋A | 0.24 | 0.18 | 34.5 | 26 | 63 | 0.4 |  | H19-A-020-10 | H19-A-020-10 | H22.2
710 | 美祢土木事務所 | Ｃ１ランプ橋 |  |  |  | A2橋台 | 8 | RC | 箱式橋台 | 後壁③ | 4.5 | 1 | 15.5 | --- | 高炉B種 | AE減水剤 | --- | 補強鉄筋A | 0.26 | 0.2 | 34.5 | 26 | 65 | 0.25 |  | H19-A-020-11 | H19-A-020-11 | H22.2
711 | 美祢土木事務所 | Ｃ１ランプ橋 |  |  |  | A2橋台 | 8 | RC | 箱式橋台 | 側壁③ | 4.5 | 1 | 13.1 | --- | 高炉B種 | AE減水剤 | --- | 補強鉄筋A | 0.77 | 0.72 | 34.5 | 26 | 63 | 0.2 |  | H19-A-020-12 | H19-A-020-12 | H22.2
712 | 美祢土木事務所 | Ｃ１ランプ橋 |  |  |  | A2橋台 | 8 | RC | 箱式橋台 | 隔壁③ | 4.5 | 1 | 13.1 | --- | 高炉B種 | AE減水剤 | --- | 補強鉄筋A | 1.21 | 1.14 | 34.5 | 26 | 63 | 0.1 |  | H19-A-020-13 | H19-A-020-13 | H22.2
713 | 美祢土木事務所 | Ｃ１ランプ橋 |  |  |  | A2橋台 | 9 | RC | 箱式橋台 | 前壁④ | 4.5 | 0.9 | 15.5 | --- | 高炉B種 | AE減水剤 | --- | 補強鉄筋A | 0.24 | 0.18 | 32.2 | 28 | 63 | 0.25 |  | H19-A-020-14 | H19-A-020-14 | H22.2
714 | 美祢土木事務所 | Ｃ１ランプ橋 |  |  |  | A2橋台 | 9 | RC | 箱式橋台 | 後壁④ | 4.5 | 0.9 | 15.5 | --- | 高炉B種 | AE減水剤 | --- | 補強鉄筋A | 0.22 | 0.16 | 32.2 | 28 | 66 | 0.3 |  | H19-A-020-15 | H19-A-020-15 | H22.2
715 | 美祢土木事務所 | Ｃ１ランプ橋 |  |  |  | A2橋台 | 9 | RC | 箱式橋台 | 側壁④ | 4.5 | 1 | 13.1 | --- | 高炉B種 | AE減水剤 | --- | 補強鉄筋A | 0.47 | 0.42 | 32.2 | 28 | 66 | 0.25 |  | H19-A-020-16 | H19-A-020-16 | H22.2
716 | 美祢土木事務所 | Ｃ１ランプ橋 |  |  |  | A2橋台 | 9 | RC | 箱式橋台 | 隔壁④ | 4.5 | 1 | 13.1 | --- | 高炉B種 | AE減水剤 | --- | 補強鉄筋A | 0.73 | 0.67 | 32.2 | 28 | 63 | 0.25 |  | H19-A-020-17 | H19-A-020-17 | H22.2
717 | 美祢土木事務所 | Ｃ１ランプ橋 |  |  |  | A2橋台 | 10 | RC | 箱式橋台 | 前壁⑤ | 3.7 | 0.9 | 15.5 | --- | 高炉B種 | AE減水剤 | --- | 補強鉄筋A | 0.26 | 0.18 | 37.7 | 23 | 59 | 0.25 |  | H19-A-020-18 | H19-A-020-18 | H22.2
718 | 美祢土木事務所 | Ｃ１ランプ橋 |  |  |  | A2橋台 | 10 | RC | 箱式橋台 | 後壁⑤ | 3.7 | 1 | 15.5 | --- | 高炉B種 | AE減水剤 | --- | 補強鉄筋A | 0.26 | 0.17 | 37.7 | 23 | 59 | 0.25 |  | H19-A-020-19 | H19-A-020-19 | H22.2
719 | 美祢土木事務所 | Ｃ１ランプ橋 |  |  |  | A2橋台 | 10 | RC | 箱式橋台 | 側壁⑤ | 3.7 | 1 | 13.1 | --- | 高炉B種 | AE減水剤 | --- | 補強鉄筋A | 0.46 | 0.37 | 37.7 | 23 | 56 | 0.15 |  | H19-A-020-20 | H19-A-020-20 | H22.2
720 | 美祢土木事務所 | Ｃ１ランプ橋 |  |  |  | A2橋台 | 10 | RC | 箱式橋台 | 隔壁⑤ | 3.7 | 0.9 | 13.1 | --- | 高炉B種 | AE減水剤 | --- | 補強鉄筋A | 0.67 | 0.57 | 37.7 | 23 | 56 | 0.2 |  | H19-A-020-21 | H19-A-020-21 | H22.2
721 | 美祢土木事務所 | Ｃ１ランプ橋 |  |  |  | A2橋台 | 11 | RC | 箱式橋台 | 胸壁 | 1.4 | 0.5 | 15.5 | --- | 高炉B種 | AE減水剤 | --- | 補強鉄筋B | 0.63 | 0.34 | 39.5 | 14 | 30 | 0.15 |  | H19-A-020-22 | H19-A-020-22 | H22.2
722 | 美祢土木事務所 | Ｃ１ランプ橋 |  |  |  | A2橋台 | 11 | RC | 箱式橋台 | 側壁⑥ | 1.4 | 0.5 | 14.1 | --- | 高炉B種 | AE減水剤 | --- | 補強鉄筋A | 0.32 | 0.31 | 39.5 | 14 | 29 | 0.2 |  | H19-A-020-23 | H19-A-020-23 | H22.2
723 | 美祢土木事務所 | Ｃ１ランプ橋 |  |  |  | A2橋台 | 11 | RC | 箱式橋台 | 壁高欄 | 0.1 | 0.5 | 14.1 | --- | 高炉B種 | AE減水剤 | --- | --- | 0.32 | --- | 41.2 | 14 | 13 | 0.1 |  | H19-A-020-24 | H19-A-020-24 | H22.2
724 | 美祢土木事務所 | 第２長登橋上り線 |  |  |  | A1橋台 | 2 | RC | ｲﾝﾃｸﾞﾗﾙ橋台 | その他 | 2.3 | 2.4 | 9.6 | --- | 高炉B種 | AE減水剤 | --- | 補強鉄筋A | 0.3 | 0.11 | --- | 11 | 42 | 0 |  | H19-A-026-01 | H19-A-026-01 | H22.2
725 | 美祢土木事務所 | 第２長登橋上り線 |  |  |  | A2橋台 | 12 | RC | ｲﾝﾃｸﾞﾗﾙ橋台 | その他 | 2.1 | 2.4 | 9.6 | --- | 高炉B種 | AE減水剤 | --- | 補強鉄筋A | 0.32 | 0.11 | 39.6 | 11 | 39 | 0 |  | H19-A-027-01 | H19-A-027-01 | H22.2
726 | 美祢土木事務所 | 第２長登橋下り線 |  |  |  | A1橋台 | 2 | RC | ｲﾝﾃｸﾞﾗﾙ橋台 | その他 | 2.1 | 2.4 | 9.6 | --- | 高炉B種 | AE減水剤 | --- | 補強鉄筋A | 0.32 | 0.11 | --- | 11 | 41 | 0 |  | H19-A-028-01 | H19-A-028-01 | H22.2
727 | 美祢土木事務所 | 第２長登橋下り線 |  |  |  | A2橋台 | 12 | RC | ｲﾝﾃｸﾞﾗﾙ橋台 | その他 | 1.9 | 2.4 | 9.6 | --- | 高炉B種 | AE減水剤 | --- | 補強鉄筋A | 0.34 | 0.11 | 39.6 | 11 | 39.1 | 0 |  | H19-A-029-01 | H19-A-029-01 | H22.2
728 | 美祢土木事務所 | 川上道路函渠 |  |  |  | ①ブロック | 1 | RC | BOX | 底板 | 0.55 | 4.8 | 12.5 | --- | 高炉B種 | AE減水剤 | --- | --- | 0.15 | --- | 36.2 | 7 | 12.8 | 0 |  | H20-B-001-01 | H20-B-001-01 | H22.2
729 | 美祢土木事務所 | 川上道路函渠 |  |  |  | ①ブロック | 2 | RC | BOX | 側壁・頂版 | 5.15 | 0.45 | 12.5 | 4 | 高炉B種 | AE減水剤 | --- | ﾊﾝﾁ補強筋 | 0.19 | --- | 30.6 | 12 | 28.6 | 0 |  | H20-B-001-02 | H20-B-001-02 | H22.2
730 | 美祢土木事務所 | 川上道路函渠 |  |  |  | ②ブロック | 2 | RC | BOX | 底板 | 0.55 | 4.8 | 12.5 | --- | 高炉B種 | AE減水剤 | --- | --- | 0.15 | --- | 35.6 | 7 | 14 | 0 |  | H20-B-002-01 | H20-B-002-01 | H22.2
731 | 美祢土木事務所 | 川上道路函渠 |  |  |  | ②ブロック | 3 | RC | BOX | 側壁・頂版 | 5.15 | 0.45 | 12.5 | 4 | 高炉B種 | AE減水剤 | --- | ﾊﾝﾁ補強筋 | 0.19 | --- | 36.5 | 11 | 25.2 | 0 |  | H20-B-002-02 | H20-B-002-02 | H22.2
732 | 美祢土木事務所 | 川上道路函渠 |  |  |  | ③ブロック | 1 | RC | BOX | 底板 | 0.55 | 4.8 | 14.7 | --- | 高炉B種 | AE減水剤 | --- | --- | 0.15 | --- | 36.2 | 7 | 16.1 | 0 |  | H20-B-003-01 | H20-B-003-01 | H22.2
733 | 美祢土木事務所 | 川上道路函渠 |  |  |  | ③ブロック | 3 | RC | BOX | 側壁・頂版 | 5.15 | 0.45 | 14.7 | 4 | 高炉B種 | AE減水剤 | --- | ﾊﾝﾁ補強筋 | 0.19 | --- | 30 | 9 | 22.6 | 0 |  | H20-B-003-02 | H20-B-003-02 | H22.2
734 | 下関土木建築事務所 | 4号函渠 |  |  |  | ①ブロック | 11月 | RC | BOX | 底板 | 0.4 | 2.9 | 4.7 | --- | 高炉B種 | AE減水剤 | --- | --- | --- | --- | 37 | 13 | 13 | 0 |  | H20-B-004-01 | H20-B-004-01 | H22.2
735 | 下関土木建築事務所 | 4号函渠 |  |  |  | ①ブロック | 12月 | RC | BOX | 側壁・頂版 | 2.8 | 0.3 | 4.7 | --- | 高炉B種 | AE減水剤 | --- | --- | 0.34 | --- | 36.4 | 9 | 28 | 0 |  | H20-B-004-02 | H20-B-004-02 | H22.2
736 | 長門土木建築事務所 | ６号橋 |  |  |  | A1橋台 | 1 | RC | 橋台 | たて壁 | 2.7 | 2.5 | 8.2 | --- | 高炉B種 | AE減水剤 | --- | --- | 0.06 | --- | 37.4 | 9 | 51.8 | 0 | 20 | H19-A-030-01 | H19-A-030-01 | H22.2
737 | 長門土木建築事務所 | ６号橋 |  |  |  | A1橋台 | 1 | RC | 橋台 | 胸壁 | 1.7 | 1 | 8.2 | --- | 高炉B種 | AE減水剤 | --- | --- | 0.16 | --- | 37.8 | 10 | 36.5 | 0 | 11 | H19-A-030-02 | H19-A-030-02 | H22.2
738 | 長門土木建築事務所 | ６号橋 |  |  |  | P1橋脚 | 5 | RC | 橋脚 | 柱 | 5.4 | 2.5 | 3 | --- | 高炉B種 | AE減水剤 | --- | --- | 0.11 | --- | 37.2 | 23.7 | 53.6 | 0 |  | H20-P-003-01 | H20-P-003-01 | H22.2
739 | 萩土木建築事務所 | 北畑川橋 |  |  |  | A1橋台 | 12月 | RC | 橋台 | 底版 | 1.1 | 4 | 8.5 | --- | 高炉B種 | AE減水剤 | --- | --- | 0.18 | --- | 34.2 | 17 | 17 | 0 |  | H20-A-011-01 | H20-A-011-01 | H22.2
740 | 萩土木建築事務所 | 北畑川橋 |  |  |  | A1橋台 | 1月 | RC | 橋台 | たて壁① | 2.7 | 1.3 | 8.5 | --- | 高炉B種 | AE減水剤 | --- | --- | 0.1 | --- | 32.6 | 14 | 42.6 | 0 | 30 | H20-A-011-02 | H20-A-011-02 | H22.2
741 | 萩土木建築事務所 | 北畑川橋 |  |  |  | A1橋台 | 1月 | RC | 橋台 | たて壁② | 2.4 | 1.3 | 8.5 | --- | 高炉B種 | AE減水剤 | --- | --- | 0.1 | --- | 31.9 | 14 | 15 | 0 | 11 | H20-A-011-03 | H20-A-011-03 | H22.2
742 | 萩土木建築事務所 | 北畑川橋 |  |  |  | A1橋台 | 2月 | RC | 橋台 | 胸壁 | 0.6 | 0.5 | 8.5 | --- | 高炉B種 | AE減水剤 | --- | --- | 0.2 | --- | 33.2 | 11 | 11 | 0.05 | 5 | H20-A-011-04 | H20-A-011-04 | H22.2
743 | 周南港湾管理事務所 | 洲鼻護岸 |  |  |  | 張コン | 2月 | 無筋 | その他 | その他 | 2 | 1.5 | 10 | 10 | 高炉B種 | AE減水剤 | --- | --- | --- | --- | 23.8 | 9 | 30.7 | 0 |  | H20-X-021-01 | H20-X-021-01 | H22.2
744 | 周南港湾管理事務所 | 洲鼻護岸 |  |  |  | 張コン | 1月 | 無筋 | その他 | その他 | 2 | 1.5 | 10 | 10 | 高炉B種 | AE減水剤 | --- | --- | --- | --- | 24.2 | 9 | 30.7 | 0 |  | H20-X-022-01 | H20-X-022-01 | H22.2
745 | 周南港湾管理事務所 | 洲鼻護岸 |  |  |  | 張コン | 2月 | 無筋 | その他 | その他 | 2 | 1.5 | 10 | 10 | 高炉B種 | AE減水剤 | --- | --- | --- | --- | 25.1 | 9 | 30.7 | 0 |  | H20-X-023-01 | H20-X-023-01 | H22.2
746 | 周南港湾管理事務所 | 大津島護岸 |  |  |  | 張コン | 12月 | 無筋 | その他 | その他 | 2.7 | 0.5 | 3.9 | --- | 高炉B種 | AE減水剤 | --- | --- | --- | --- | 24.3 | 12 | 21.3 | 0 |  | H20-X-024-01 | H20-X-024-01 | H22.2
747 | 周南港湾管理事務所 | 大津島護岸 |  |  |  | 張コン | 11月 | 無筋 | その他 | その他 | 2.6 | 0.5 | 9.5 | --- | 高炉B種 | AE減水剤 | --- | --- | --- | --- | 26.1 | 12 | 22.5 | 0 |  | H20-X-025-01 | H20-X-025-01 | H22.2
748 | 周南港湾管理事務所 | 廃棄物埋立護岸N-7 |  |  |  | 逆T函(No.1) | 7月 | RC | その他 | その他 | 1.5 | 8.4 | 42 | --- | 高炉B種 | 高性能AE剤 | --- | --- | 0.09 | --- | 37.8 | 24 | 45.3 | 0 |  | H20-X-026-01 | H20-X-026-01 | H22.2
749 | 周南港湾管理事務所 | 廃棄物埋立護岸N-7 |  |  |  | 逆T函(No.1) | 7月 | RC | その他 | その他 | 3 | 0.25 | 42 | --- | 高炉B種 | 高性能AE剤 | 膨張材 | --- | 0.22 | --- | 37.9 | 27 | 41.6 | 0 |  | H20-X-026-02 | H20-X-026-02 | H22.2
750 | 周南港湾管理事務所 | 廃棄物埋立護岸N-7 |  |  |  | 逆T函(No.1) | 7月 | RC | その他 | その他 | 3 | 0.25 | 42 | --- | 高炉B種 | 高性能AE剤 | 膨張材 | --- | 0.22 | --- | 39 | 27 | 44.5 | 0 |  | H20-X-026-03 | H20-X-026-03 | H22.2
751 | 周南港湾管理事務所 | 廃棄物埋立護岸N-7 |  |  |  | 逆T函(No.1) | 8月 | RC | その他 | その他 | 3 | 0.25 | 42 | --- | 高炉B種 | 高性能AE剤 | 膨張材 | --- | 0.22 | --- | 37.8 | 29 | 46.8 | 0 |  | H20-X-026-04 | H20-X-026-04 | H22.2
752 | 周南港湾管理事務所 | 廃棄物埋立護岸N-7 |  |  |  | 逆T函(No.2) | 7月 | RC | その他 | その他 | 1.5 | 8.4 | 42 | --- | 高炉B種 | 高性能AE剤 | --- | --- | 0.09 | --- | 37.1 | 26 | 51.4 | 0 |  | H20-X-027-01 | H20-X-027-01 | H22.2
753 | 周南港湾管理事務所 | 廃棄物埋立護岸N-7 |  |  |  | 逆T函(No.2) | 7月 | RC | その他 | その他 | 3 | 0.25 | 42 | --- | 高炉B種 | 高性能AE剤 | 膨張材 | --- | 0.22 | --- | 39.1 | 28 | 42.8 | 0 |  | H20-X-027-02 | H20-X-027-02 | H22.2
754 | 周南港湾管理事務所 | 廃棄物埋立護岸N-7 |  |  |  | 逆T函(No.2) | 7月 | RC | その他 | その他 | 3 | 0.25 | 42 | --- | 高炉B種 | 高性能AE剤 | 膨張材 | --- | 0.22 | --- | 40 | 27 | 38.5 | 0 |  | H20-X-027-03 | H20-X-027-03 | H22.2
755 | 周南港湾管理事務所 | 廃棄物埋立護岸N-7 |  |  |  | 逆T函(No.2) | 8月 | RC | その他 | その他 | 3 | 0.25 | 42 | --- | 高炉B種 | 高性能AE剤 | 膨張材 | --- | 0.22 | --- | 40.1 | 28 | 39.5 | 0 |  | H20-X-027-04 | H20-X-027-04 | H22.2
756 | 周南港湾管理事務所 | 廃棄物埋立護岸N-7 |  |  |  | 逆T函(No.3) | 7月 | RC | その他 | その他 | 1.5 | 8.4 | 42 | --- | 高炉B種 | 高性能AE剤 | --- | --- | 0.09 | --- | 36 | 27 | 57.8 | 0 |  | H20-X-028-01 | H20-X-028-01 | H22.2
757 | 周南港湾管理事務所 | 廃棄物埋立護岸N-7 |  |  |  | 逆T函(No.3) | 7月 | RC | その他 | その他 | 3 | 0.25 | 42 | --- | 高炉B種 | 高性能AE剤 | 膨張材 | --- | 0.22 | --- | 37.9 | 27 | 31.5 | 0 |  | H20-X-028-02 | H20-X-028-02 | H22.2
758 | 周南港湾管理事務所 | 廃棄物埋立護岸N-7 |  |  |  | 逆T函(No.3) | 8月 | RC | その他 | その他 | 3 | 0.25 | 42 | --- | 高炉B種 | 高性能AE剤 | 膨張材 | --- | 0.22 | --- | 37.8 | 26 | 44.6 | 0 |  | H20-X-028-03 | H20-X-028-03 | H22.2
759 | 周南港湾管理事務所 | 廃棄物埋立護岸N-7 |  |  |  | 逆T函(No.3) | 9月 | RC | その他 | その他 | 3 | 0.25 | 42 | --- | 高炉B種 | 高性能AE剤 | 膨張材 | --- | 0.22 | --- | --- | 29.5 | 36.5 | 0 |  | H20-X-028-04 | H20-X-028-04 | H22.2
760 | 周南港湾管理事務所 | 廃棄物埋立護岸N-7 |  |  |  | 逆T函(異形) | 8月 | RC | その他 | その他 | 1.5 | 8.4 | 42 | --- | 高炉B種 | AE減水剤 | --- | --- | 0.09 | --- | 37.5 | 29 | 61 | 0 |  | H20-X-029-01 | H20-X-029-01 | H22.2
761 | 周南港湾管理事務所 | 廃棄物埋立護岸N-7 |  |  |  | 逆T函(異形) | 8月 | RC | その他 | その他 | 3 | 0.25 | 42 | --- | 高炉B種 | 高性能AE | 膨張材 | --- | 0.22 | --- | 38.4 | 28 | 43.5 | 0 |  | H20-X-029-02 | H20-X-029-02 | H22.2
762 | 周南港湾管理事務所 | 廃棄物埋立護岸N-7 |  |  |  | 逆T函(異形) | 8月 | RC | その他 | その他 | 3 | 0.25 | 42 | --- | 高炉B種 | 高性能AE | 膨張材 | --- | 0.22 | --- | --- | 27 | 38.2 | 0 |  | H20-X-029-03 | H20-X-029-03 | H22.2
763 | 周南港湾管理事務所 | 廃棄物埋立護岸N-7 |  |  |  | 逆T函(異形) | 9月 | RC | その他 | その他 | 3 | 0.25 | 42 | --- | 高炉B種 | 高性能AE | 膨張材 | --- | 0.22 | --- | --- | 29 | 38 | 0 |  | H20-X-029-04 | H20-X-029-04 | H22.2
764 | 周南港湾管理事務所 | 廃棄物埋立護岸N-7 |  |  |  | 逆T函(隅角) | 8月 | RC | その他 | その他 | 1.5 | 8.4 | 24.4 | --- | 高炉B種 | 高性能AE | --- | --- | 0.09 | --- | 37.6 | 29 | 44.9 | 0 |  | H20-X-030-01 | H20-X-030-01 | H22.2
765 | 周南港湾管理事務所 | 廃棄物埋立護岸N-7 |  |  |  | 逆T函(隅角) | 8月 | RC | その他 | その他 | 3 | 0.25 | 24.4 | --- | 高炉B種 | 高性能AE | 膨張材 | --- | 0.22 | --- | 38.7 | 27 | 39.8 | 0 |  | H20-X-030-02 | H20-X-030-02 | H22.2
766 | 周南港湾管理事務所 | 廃棄物埋立護岸N-7 |  |  |  | 逆T函(隅角) | 8月 | RC | その他 | その他 | 3 | 0.25 | 24.4 | --- | 高炉B種 | 高性能AE | 膨張材 | --- | 0.22 | --- | --- | 28 | 38.5 | 0 |  | H20-X-030-03 | H20-X-030-03 | H22.2
767 | 周南港湾管理事務所 | 廃棄物埋立護岸N-7 |  |  |  | 逆T函(隅角) | 9月 | RC | その他 | その他 | 3 | 0.25 | 24.4 | --- | 高炉B種 | 高性能AE | 膨張材 | --- | 0.22 | --- | --- | 28 | 43.7 | 0 |  | H20-X-030-04 | H20-X-030-04 | H22.2
768 | 宇部港湾管理事務所 | 丸尾港護岸 |  |  |  | 張コン | 7月 | 無筋 | その他 | その他 | 2.5 | 0.6 | --- | --- | 普通 | --- | --- | --- | --- | --- | 27.6 | 28 | --- | 0.15 |  | H20-X-020-01 | H20-X-020-01 | H22.2
769 | 宇部港湾管理事務所 | 小野田港護岸 |  |  |  | 張コン | 7月 | 無筋 | その他 | その他 | 2.3 | --- | --- | --- | 普通 | --- | --- | --- | --- | --- | 26 | 28 | 34.4 | 0 |  | H21-X-001-01 | H21-X-001-01 | H22.2
770 | 宇部港湾管理事務所 | 小野田港護岸 |  |  |  | 張コン | 7月 | 無筋 | その他 | その他 | 2.1 | --- | --- | --- | 普通 | --- | --- | --- | --- | --- | 26.1 | 28 | 35.6 | 0 |  | H21-X-002-01 | H21-X-002-01 | H22.2
771 | 宇部港湾管理事務所 | 小野田港護岸 |  |  |  | 張コン | 7月 | 無筋 | その他 | その他 | 2 | --- | --- | --- | 高炉B種 | AE減水剤 | --- | --- | --- | --- | 26.3 | 30.1 | 65.3 | 0 |  | H21-X-003-01 | H21-X-003-01 | H22.2
772 | 宇部港湾管理事務所 | 小野田港護岸 |  |  |  | 張コン | 8月 | 無筋 | その他 | その他 | 1.9 | --- | --- | --- | 高炉B種 | AE減水剤 | --- | --- | --- | --- | 26.2 | 31 | 56.3 | 0 |  | H21-X-003-02 | H21-X-003-02 | H22.2
773 | 宇部港湾管理事務所 | 小野田港護岸 |  |  |  | 張コン | 8月 | 無筋 | その他 | その他 | 3 | --- | --- | --- | 高炉B種 | AE減水剤 | --- | --- | --- | --- | 26.7 | 30 | 59.2 | 0 |  | H21-X-003-03 | H21-X-003-03 | H22.2
774 | 宇部港湾管理事務所 | 小野田港護岸 |  |  |  | 護岸ｺﾝｸﾘｰﾄ | 8月 | 無筋 | その他 | その他 | 3.6 | --- | --- | --- | 高炉B種 | AE減水剤 | --- | --- | --- | --- | 25.6 | 29 | 48.6 | 0.06 |  | H21-X-004-01 | H21-X-004-01 | H22.2
775 | 錦川総合開発事務所 | 倉谷橋 |  |  |  | A1橋台 | 11月 | RC | 橋台 | その他 | 2.5 | 2 | 6.8 | --- | 高炉B種 | AE減水剤 | --- | --- | 0.08 | --- | 32.9 | 15 | 59.1 | 0 |  | H19-A-033-01 | H19-A-033-01 | H22.2
776 | 錦川総合開発事務所 | 倉谷橋 |  |  |  | A1橋台 | 12月 | RC | 橋台 | たて壁 | 3 | 2.1 | 6.8 | --- | 高炉B種 | AE減水剤 | --- | --- | 0.08 | --- | 32.3 | 10 | 57.8 | 0.15 | 21 | H19-A-033-02 | H19-A-033-02 | H22.2
777 | 錦川総合開発事務所 | 倉谷橋 |  |  |  | A1橋台 | 12月 | RC | 橋台 | 胸壁 | 4.3 | 0.75 | 11 | --- | 高炉B種 | AE減水剤 | --- | --- | 0.31 | --- | 36.5 | 11 | 33.5 | 0 | 24 | H19-A-033-03 | H19-A-033-03 | H22.2
778 | 錦川総合開発事務所 | 萩ノ尾橋 |  |  |  | A2橋台 | 6月 | RC | 橋台 | 底版① | 1.95 | 3.5 | 11.09 | --- | 高炉B種 | AE減水剤 | --- | --- | 0.16 | --- | 32.4 | 24.1 | --- | 0 |  | H19-A-034-01 | H19-A-034-01 | H22.2 | H26.3一覧データ修正
779 | 錦川総合開発事務所 | 萩ノ尾橋 |  |  |  | A2橋台 | 6月 | RC | 橋台 | 底版② | 1.75 | 3.5 | 11.09 | --- | 高炉B種 | AE減水剤 | --- | --- | 0.18 | --- | --- | 25 | --- | 0 | 7 | H19-A-034-02 | H19-A-034-02 | H22.2 | H26.3一覧データ修正
780 | 錦川総合開発事務所 | 萩ノ尾橋 |  |  |  | A2橋台 | 6月 | RC | 橋台 | たて壁 | 0.57 | 1.8 | 11.09 | --- | 高炉B種 | AE減水剤 | --- | --- | 0.19 | --- | 32.8 | 25 | 47 | 0 | 7 | H19-A-034-03 | H19-A-034-03 | H22.2 | H26.3一覧データ修正
781 | 錦川総合開発事務所 | 萩ノ尾橋 |  |  |  | A2橋台 | 7月 | RC | 橋台 | 胸壁① | 1.56 | 0.6 | 11.09 | --- | 高炉B種 | AE減水剤 | --- | --- | 0.26 | --- | --- | 26 | 45.5 | 0 | 10 | H19-A-034-04 | H19-A-034-04 | H22.2 | H26.3一覧データ修正
782 | 錦川総合開発事務所 | 萩ノ尾橋 |  |  |  | A2橋台 | 7月 | RC | 橋台 | 胸壁② | 1.48 | 0.6 | 11.09 | --- | 高炉B種 | AE減水剤 | --- | --- | 0.26 | --- | --- | 27 | 27.7 | 0 | 6 | H19-A-034-05 | H19-A-034-05 | H22.2 | H26.3一覧データ修正
783 | 錦川総合開発事務所 | 瀬の上橋 |  |  |  | A2橋台 | 8月 | RC | 橋台 | たて壁 | 3.2 | 1.4 | 11 | --- | 高炉B種 | AE減水剤 | --- | --- | 0.07 | --- | 36 | --- | 68.6 | 0 | 14 | H20-A-012-01 | H20-A-012-01 | H22.2
784 | 錦川総合開発事務所 | 瀬の上橋 |  |  |  | A2橋台 | 8月 | RC | 橋台 | 胸壁 | 1.8 | 0.5 | 11 | --- | 高炉B種 | AE減水剤 | --- | --- | 0.32 | --- | --- | --- | 52.6 | 0.05 | 13 | H20-A-012-02 | H20-A-012-02 | H22.2
785 | 錦川総合開発事務所 | 桑川平橋 |  |  |  | P1橋脚 | 7月 | RC | 橋脚 | 柱① | 3.5 | 2.8 | 3 | --- | 高炉B種 | AE減水剤 | --- | --- | 0.18 | --- | 34.9 | 31.7 | 71.6 | 0 |  | H20-P-004-01 | H20-P-004-01 | H22.2
786 | 錦川総合開発事務所 | 桑川平橋 |  |  |  | P1橋脚 | 7月 | RC | 橋脚 | 柱② | 3.6 | 2.8 | 3 | --- | 高炉B種 | AE減水剤 | --- | --- | 0.18 | --- | 32.8 | 28.6 | 68.9 | 0 |  | H20-P-004-02 | H20-P-004-02 | H22.2
787 | 錦川総合開発事務所 | 桑川平橋 |  |  |  | P1橋脚 | 8月 | RC | 橋脚 | 柱③ | 2.5 | 2.8 | 3 | --- | 高炉B種 | AE減水剤 | --- | --- | 0.18 | --- | 34.4 | 37.2 | 72.6 | 0 |  | H20-P-004-03 | H20-P-004-03 | H22.2
788 | 宇部小野田湾岸道路建設事務所 | 東沖高架橋 |  |  |  | P1橋脚 | 12月 | RC | 橋脚 | 底版 | 2 | 2.7 | 21.5 | --- | 高炉B種 | AE減水剤 | --- | --- | 0.2 | --- | 36.8 | 13 | --- | 0.06 |  | H20-P-005-01 | H20-P-005-01 | H22.2
789 | 宇部小野田湾岸道路建設事務所 | 東沖高架橋 |  |  |  | P1橋脚 | 12月 | RC | 橋脚 | 柱 | 3.6 | 1.7 | 18.3 | --- | 高炉B種 | AE減水剤 | --- | --- | 0.22 | --- | 37.2 | 11 | 50.3 | 0.08 |  | H20-P-005-02 | H20-P-005-02 | H22.2
790 | 宇部小野田湾岸道路建設事務所 | 東沖高架橋 |  |  |  | P1橋脚 | 2月 | RC | 橋脚 | 梁① | 2 | 2.7 | 21.5 | --- | 高炉B種 | AE減水剤 | --- | --- | 0.11 | --- | 35.7 | 11 | 45 | 0 |  | H20-P-005-03 | H20-P-005-03 | H22.2
791 | 宇部小野田湾岸道路建設事務所 | 東沖高架橋 |  |  |  | P1橋脚 | 2月 | RC | 橋脚 | 梁② | 2 | 2.7 | 22 | --- | 高炉B種 | AE減水剤 | --- | --- | 0.14 | --- | 36.5 | 12 | 48.5 | 0 |  | H20-P-005-04 | H20-P-005-04 | H22.2
792 | 宇部小野田湾岸道路建設事務所 | 大塚高架橋 |  |  |  | P12橋脚 | 11 | RC | 橋脚 | 底版 | 1.9 | 8.4 | 11.4 | --- | 高炉B種 | AE減水剤 | --- | --- | 0.31 | --- | 37.7 | 13 | --- | 0 |  | H20-P-001-01 | H20-P-001-01 | H22.2
793 | 宇部小野田湾岸道路建設事務所 | 大塚高架橋 |  |  |  | P12橋脚 | 12 | RC | 橋脚 | 柱① | 3.6 | 2.3 | 10.2 | --- | 高炉B種 | AE減水剤 | --- | --- | 0.22 | --- | 36.1 | 14 | 62.1 | 0 |  | H20-P-001-02 | H20-P-001-02 | H22.2
794 | 宇部小野田湾岸道路建設事務所 | 大塚高架橋 |  |  |  | P12橋脚 | 12 | RC | 橋脚 | 柱② | 1.5 | 2.3 | 10.2 | --- | 高炉B種 | AE減水剤 | --- | --- | 0.22 | --- | 37.3 | 11 | 46.7 | 0 |  | H20-P-001-03 | H20-P-001-03 | H22.2
795 | 宇部小野田湾岸道路建設事務所 | 大塚高架橋 |  |  |  | P12橋脚 | 1 | RC | 橋脚 | 梁 | 3 | 2.3 | 16.2 | --- | 高炉B種 | AE減水剤 | --- | --- | 0.58 | --- | --- | 8 | 49.8 | 0 |  | H20-P-001-04 | H20-P-001-04 | H22.2
796 | 宇部小野田湾岸道路建設事務所 | 大塚高架橋 |  |  |  | P11橋脚 | 1 | RC | 橋脚 | 柱 | 1.8 | 2 | 9.3 | --- | 高炉B種 | AE減水剤 | --- | --- | 0.52 | --- | --- | 12 | 41 | 0.04 |  | H20-P-002-01 | H20-P-002-01 | H22.2 | H26.9鉄筋比 （実施）修正
797 | 宇部小野田湾岸道路建設事務所 | 大塚高架橋 |  |  |  | P10橋脚 | 12月 | RC | 橋脚 | 底版 | 2 | 8.4 | 9.5 | --- | 高炉B種 | AE減水剤 | --- | --- | 0.17 | --- | 35.7 | 13 | --- | 0.1 |  | H20-P-006-01 | H20-P-006-01 | H22.2 | H26.9鉄筋比 （実施）修正
798 | 宇部小野田湾岸道路建設事務所 | 大塚高架橋 |  |  |  | P10橋脚 | 12月 | RC | 橋脚 | 柱 | 3.1 | 2 | 8.4 | --- | 高炉B種 | AE減水剤 | --- | --- | 0.38 | --- | 37.6 | 11 | 59.6 | 0 |  | H20-P-006-02 | H20-P-006-02 | H22.2 | H26.9鉄筋比 （実施）修正
799 | 宇部小野田湾岸道路建設事務所 | 大塚高架橋 |  |  |  | P10橋脚 | 1月 | RC | 橋脚 | 梁 | 2.7 | 2 | 14.5 | --- | 高炉B種 | AE減水剤 | --- | --- | 0.23 | --- | 36.7 | 7 | --- | 0 |  | H20-P-006-03 | H20-P-006-03 | H22.2 | H26.9鉄筋比 （実施）修正
800 | 宇部小野田湾岸道路建設事務所 | 大塚高架橋 |  |  |  | RP2橋台(脚) | 3月 | RC | 橋脚 | 底版 | 2 | 11.4 | 11.4 | --- | 高炉B種 | AE減水剤 | --- | --- | 0.13 | --- | 37.1 | 14 | --- | 0 |  | H20-P-007-01 | H20-P-007-01 | H22.2
801 | 宇部小野田湾岸道路建設事務所 | 大塚高架橋 |  |  |  | RP2橋台(脚) | 4月 | RC | 橋脚 | たて壁 | 4.2 | 2.8 | 10.2 | --- | 高炉B種 | AE減水剤 | --- | --- | 0.06 | --- | 37.5 | 19 | 69.8 | 0 |  | H20-P-007-02 | H20-P-007-02 | H22.2
802 | 宇部小野田湾岸道路建設事務所 | 助田高架橋 |  |  |  | HP4(L)橋脚 | 2月 | RC | 橋脚 | 底版 | 2.5 | 11.4 | 8.4 | --- | 高炉B種 | AE減水剤 | --- | --- | 0.35 | --- | 35.4 | 10 | --- | 0 |  | H20-P-008-01 | H20-P-008-01 | H22.2
803 | 宇部小野田湾岸道路建設事務所 | 助田高架橋 |  |  |  | HP4(L)橋脚 | 2月 | RC | 橋脚 | 柱 | 4.5 | 3 | 6 | --- | 高炉B種 | AE減水剤 | --- | --- | 0.13 | --- | 36.2 | 10 | --- | 0 |  | H20-P-008-02 | H20-P-008-02 | H22.2
804 | 宇部小野田湾岸道路建設事務所 | 助田高架橋 |  |  |  | HP4(L)橋脚 | 4月 | RC | 橋脚 | 梁 | 4.8 | 3 | 6 | --- | 高炉B種 | AE減水剤 | --- | --- | 0.08 | --- | 37 | 18 | --- | 0 |  | H20-P-008-03 | H20-P-008-03 | H22.2
805 | 宇部小野田湾岸道路建設事務所 | 助田高架橋 |  |  |  | HP4(L)橋脚 | 4月 | RC | 橋脚 | その他 | 2.9 | 1.9 | 0.142 | --- | 高炉B種 | AE減水剤 | --- | --- | 0.02 | --- | 35.2 | 18 | --- | 0 |  | H20-P-008-04 | H20-P-008-04 | H22.2
806 | 宇部小野田湾岸道路建設事務所 | 助田高架橋 |  |  |  | HP4(R)橋脚 | 2月 | RC | 橋脚 | 底版 | 2.5 | 11.4 | 8.4 | --- | 高炉B種 | AE減水剤 | --- | --- | 0.35 | --- | 36 | 12 | --- | 0 |  | H20-P-009-01 | H20-P-009-01 | H22.2
807 | 宇部小野田湾岸道路建設事務所 | 助田高架橋 |  |  |  | HP4(R)橋脚 | 2月 | RC | 橋脚 | 柱 | 4.65 | 3 | 6 | --- | 高炉B種 | AE減水剤 | --- | --- | 0.13 | --- | 36.2 | 10 | --- | 0 |  | H20-P-009-02 | H20-P-009-02 | H22.2
808 | 宇部小野田湾岸道路建設事務所 | 助田高架橋 |  |  |  | HP4(R)橋脚 | 4月 | RC | 橋脚 | 梁 | 4.9 | 3 | 6 | --- | 高炉B種 | AE減水剤 | --- | --- | 0.08 | --- | 34.4 | 18 | --- | 0.04 |  | H20-P-009-03 | H20-P-009-03 | H22.2
809 | 宇部小野田湾岸道路建設事務所 | 助田高架橋 |  |  |  | HP4(R)橋脚 | 4月 | RC | 橋脚 | その他 | 2.95 | 1.95 | 0.148 | --- | 高炉B種 | AE減水剤 | --- | --- | 0.02 | --- | 35.2 | 18 | --- | 0 |  | H20-P-009-04 | H20-P-009-04 | H22.2
810 | 宇部小野田湾岸道路建設事務所 | 大塚高架橋 |  |  |  | P9橋脚 | 6月 | RC | 橋脚 | 底版 | 2 | 8.4 | 11.4 | --- | 高炉B種 | AE減水剤 | --- | --- | 0.2 | --- | --- | 13 | --- | 0.06 |  | H20-P-010-01 | H20-P-010-01 | H22.2 | H26.9鉄筋比 （実施）修正
811 | 宇部小野田湾岸道路建設事務所 | 大塚高架橋 |  |  |  | P9橋脚 | 7月 | RC | 橋脚 | 柱① | 4 | 2 | 7.9 | --- | 高炉B種 | AE減水剤 | --- | --- | 0.27 | --- | 36.9 | 29 | 75 | 0 |  | H20-P-010-02 | H20-P-010-02 | H22.2 | H26.9鉄筋比 （実施）修正
812 | 宇部小野田湾岸道路建設事務所 | 大塚高架橋 |  |  |  | P9橋脚 | 7月 | RC | 橋脚 | 柱② | 1.7 | 2 | 7.9 | --- | 高炉B種 | AE減水剤 | --- | --- | 0.26 | --- | 36.3 | 31 | --- | 0.06 |  | H20-P-010-03 | H20-P-010-03 | H22.2 | H26.9鉄筋比 （実施）修正
813 | 宇部小野田湾岸道路建設事務所 | 大塚高架橋 |  |  |  | P9橋脚 | 8月 | RC | 橋脚 | 梁 | 2.9 | 2 | 13.9 | --- | 高炉B種 | AE減水剤 | --- | --- | 0.18 | --- | --- | 29 | --- | 0 |  | H20-P-010-04 | H20-P-010-04 | H22.2 | H26.9鉄筋比 （実施）修正
814 | 宇部小野田湾岸道路建設事務所 | 東沖高架橋 |  |  |  | P2橋脚 | 6月 | RC | 橋脚 | 底版 | 1.6 | 8.4 | 11.4 | --- | 高炉B種 | AE減水剤 | --- | --- | 0.37 | --- | 36.6 | 27 | --- | 0 |  | H20-P-011-01 | H20-P-011-01 | H22.2
815 | 宇部小野田湾岸道路建設事務所 | 東沖高架橋 |  |  |  | P2橋脚 | 7月 | RC | 橋脚 | 柱 | 4.58 | 1.6 | 11 | --- | 高炉B種 | AE減水剤 | --- | --- | 0.29 | --- | 35.8 | 28 | 72.9 | 0.06 |  | H20-P-011-02 | H20-P-011-02 | H22.2
816 | 宇部小野田湾岸道路建設事務所 | 東沖高架橋 |  |  |  | P2橋脚 | 8月 | RC | 橋脚 | 梁 | 4.58 | 1.6 | 18.5 | --- | 高炉B種 | AE減水剤 | --- | --- | 0.29 | --- | 36.2 | 30 | --- | 0.06 |  | H20-P-011-03 | H20-P-011-03 | H22.2
817 | 山口土木建築事務所 | 鍛冶畑川高架橋 |  |  |  | A2橋台 | 9月 | RC | 橋台 | 底版① | 2.5 | --- | 10.05 | --- | 高炉B種 | --- | --- | --- | 0.13 | --- | --- | 26 | --- | 0.3 |  | H17-A-801-01 | H17-A-801-01 | H22.7 | H26.3一覧データ修正
818 | 山口土木建築事務所 | 鍛冶畑川高架橋 |  |  |  | A2橋台 | 9月 | RC | 橋台 | 底版② | 3 | --- | 10.05 | --- | 高炉B種 | --- | --- | --- | 0.16 | --- | --- | 25.5 | --- | 0.05 | 20 | H17-A-801-02 | H17-A-801-02 | H22.7 | H26.3一覧データ修正
819 | 山口土木建築事務所 | 鍛冶畑川高架橋 |  |  |  | A2橋台 | 10月 | RC | 橋台 | たて壁① | 2.7 | 2 | 10.05 | --- | 低発 | --- | --- | --- | 0.07 | --- | --- | 26 | --- | 0 | 20 | H17-A-801-03 | H17-A-801-03 | H22.7 | H26.3一覧データ修正
820 | 山口土木建築事務所 | 鍛冶畑川高架橋 |  |  |  | A2橋台 | 11月 | RC | 橋台 | たて壁② | 2.4 | 2 | 10.05 | --- | 低発 | --- | --- | --- | 0.07 | --- | --- | 19 | --- | 0 | 21 | H17-A-801-04 | H17-A-801-04 | H22.7
821 | 山口土木建築事務所 | 鍛冶畑川高架橋 |  |  |  | A2橋台 | 11月 | RC | 橋台 | 胸壁 | 2.66 | 0.6 | 10.05 | --- | 低発 | --- | --- | --- | 0.24 | --- | --- | 17 | --- | 0 | 20 | H17-A-801-05 | H17-A-801-05 | H22.7 | H26.3一覧データ修正
822 | 山口土木建築事務所 | Ｎランプ函渠 |  |  |  | ①ブロック | 6 | RC | BOX | 底板 | 1.3 | 11 | 11 | 4 | 高炉B種 | AE減水剤 | --- | --- | --- | --- | 34 | 24 | --- | 0 |  | H22-B-001-01 | H22-B-001-01 | H22.7
823 | 山口土木建築事務所 | Ｎランプ函渠 |  |  |  | ①ブロック | 8 | RC | BOX | 側壁・頂版 | 6.9 | 1.2 | 10.5 | 4 | 高炉B種 | 遅延剤 | --- | --- | --- | --- | 35.5 | 28 | 66 | 0 |  | H22-B-001-02 | H22-B-001-02 | H22.7 | R6.3修正
824 | 山口土木建築事務所 | Ｎランプ函渠 |  |  |  | ②ブロック | 7 | RC | BOX | 底板 | 1.3 | 11 | 11 | 4 | 高炉B種 | AE減水剤 | --- | --- | --- | --- | 34.2 | 28 | --- | 0 |  | H22-B-002-01 | H22-B-002-01 | H22.7
825 | 山口土木建築事務所 | Ｎランプ函渠 |  |  |  | ②ブロック | 10 | RC | BOX | 側壁・頂版 | 6.9 | 1.2 | 10.5 | 4 | 高炉B種 | AE減水剤 | --- | --- | --- | --- | 35.6 | 22 | 60.4 | 0 |  | H22-B-002-02 | H22-B-002-02 | H22.7 | R6.3修正
826 | 山口土木建築事務所 | Ｎランプ函渠 |  |  |  | ③ブロック | 6 | RC | BOX | 底板 | 1.3 | 11 | 11 | 4 | 高炉B種 | AE減水剤 | --- | --- | --- | --- | 35.6 | 27 | --- | 0 |  | H22-B-003-01 | H22-B-003-01 | H22.7
827 | 山口土木建築事務所 | Ｎランプ函渠 |  |  |  | ③ブロック | 8 | RC | BOX | 側壁・頂版 | 6.9 | 1.2 | 10.5 | 4 | 高炉B種 | 遅延剤 | --- | --- | --- | --- | 34.6 | 24 | 65.5 | 0 |  | H22-B-003-02 | H22-B-003-02 | H22.7 | R6.3修正
828 | 山口土木建築事務所 | Ｎランプ函渠 |  |  |  | ④ブロック | 7 | RC | BOX | 底板 | 1.3 | 11 | 11 | 4 | 高炉B種 | AE減水剤 | --- | --- | --- | --- | 31.4 | 30 | --- | 0 |  | H22-B-004-01 | H22-B-004-01 | H22.7
829 | 山口土木建築事務所 | Ｎランプ函渠 |  |  |  | ④ブロック | 10 | RC | BOX | 側壁・頂版 | 6.9 | 1.2 | 10.5 | 4 | 高炉B種 | AE減水剤 | --- | --- | --- | --- | 35 | 21 | 61.5 | 0 |  | H22-B-004-02 | H22-B-004-02 | H22.7 | R6.3修正
830 | 山口土木建築事務所 | 北山田2号管渠 |  |  |  | ①ブロック | 10 | RC | BOX | 底板 | 0.6 | 3.8 | 15 | --- | 高炉B種 | --- | --- | --- | --- | --- | 29.6 | 28 | --- | 0 |  | H17-B-801-01 | H17-B-801-01 | H22.7
831 | 山口土木建築事務所 | 北山田2号管渠 |  |  |  | ①ブロック | 10 | RC | BOX | 側壁・頂版 | 3.2 | 0.4 | 15 | --- | 高炉B種 | --- | --- | --- | --- | --- | 31.5 | 21 | --- | 0.04 |  | H17-B-801-02 | H17-B-801-02 | H22.7 | H28.3修正
832 | 山口土木建築事務所 | 北山田2号管渠 |  |  |  | ②ブロック | 9 | RC | BOX | 底板 | 0.7 | 4.4 | 15 | --- | 高炉B種 | --- | --- | --- | --- | --- | 29.4 | 31.5 | 56.3 | 0 |  | H17-B-802-01 | H17-B-802-01 | H22.7
833 | 山口土木建築事務所 | 北山田2号管渠 |  |  |  | ②ブロック | 10 | RC | BOX | 側壁・頂版 | 3.4 | 0.7 | 15 | --- | 早強 | --- | --- | --- | --- | --- | 41 | 26.5 | 53.8 | 0.2 |  | H17-B-802-02 | H17-B-802-02 | H22.7 | H28.3修正
834 | 山口土木建築事務所 | 北山田2号管渠 |  |  |  | ③ブロック | 9 | RC | BOX | 底板 | 0.7 | 4.4 | 15 | --- | 高炉B種 | --- | --- | --- | --- | --- | 28.4 | 30 | 53.5 | 0 |  | H17-B-803-01 | H17-B-803-01 | H22.7
835 | 山口土木建築事務所 | 北山田2号管渠 |  |  |  | ③ブロック | 10 | RC | BOX | 側壁・頂版 | 3.4 | 0.7 | 15 | --- | 低発 | --- | --- | --- | --- | --- | 33.5 | 21 | 30.5 | 0.04 |  | H17-B-803-02 | H17-B-803-02 | H22.7 | H28.3修正
836 | 山口土木建築事務所 | 北山田2号管渠 |  |  |  | ④ブロック | 9 | RC | BOX | 底板 | 0.7 | 4.4 | 15 | --- | 高炉B種 | --- | --- | --- | --- | --- | 29.7 | 32 | 57.6 | 0 |  | H17-B-804-01 | H17-B-804-01 | H22.7
837 | 山口土木建築事務所 | 北山田2号管渠 |  |  |  | ④ブロック | 10 | RC | BOX | 側壁・頂版 | 3.4 | 0.7 | 15 | --- | 普通 | --- | --- | --- | --- | --- | 35.1 | 25.5 | 48.4 | 0.6 |  | H17-B-804-02 | H17-B-804-02 | H22.7 | H28.3修正
838 | 山口土木建築事務所 | 北山田2号管渠 |  |  |  | ⑤ブロック | 7 | RC | BOX | 底板 | 0.8 | 4.6 | 15 | --- | 高炉B種 | --- | --- | --- | --- | --- | 32.5 | 27 | --- | 0 |  | H17-B-805-01 | H17-B-805-01 | H22.7
839 | 山口土木建築事務所 | 北山田2号管渠 |  |  |  | ⑤ブロック | 8 | RC | BOX | 側壁・頂版 | 3.5 | 0.8 | 15 | --- | 高炉B種 | --- | --- | 溶接金網 | --- | --- | 31.8 | 30 | --- | 0.4 |  | H17-B-805-02 | H17-B-805-02 | H22.7 | H28.3修正
840 | 山口土木建築事務所 | 北山田2号管渠 |  |  |  | ⑥ブロック | 7 | RC | BOX | 底板 | 0.8 | 4.4 | 15 | --- | 高炉B種 | --- | --- | --- | --- | --- | 26.4 | 27.5 | 58.5 | 0 |  | H17-B-806-01 | H17-B-806-01 | H22.7
841 | 山口土木建築事務所 | 北山田2号管渠 |  |  |  | ⑥ブロック | 8 | RC | BOX | 側壁・頂版 | 3.5 | 0.7 | 15 | --- | 高炉B種 | --- | --- | FRP繊維 | --- | --- | 31.5 | 31 | 50.4 | 0.4 |  | H17-B-806-02 | H17-B-806-02 | H22.7 | H28.3修正
842 | 山口土木建築事務所 | 北山田2号管渠 |  |  |  | ⑦ブロック | 7 | RC | BOX | 底板 | 0.9 | 4.6 | 15 | --- | 高炉B種 | --- | --- | --- | --- | --- | 32.5 | 27 | --- | 0 |  | H17-B-807-01 | H17-B-807-01 | H22.7
843 | 山口土木建築事務所 | 北山田2号管渠 |  |  |  | ⑦ブロック | 8 | RC | BOX | 側壁・頂版 | 3.5 | 0.8 | 15 | --- | 高炉B種 | --- | --- | --- | --- | --- | 32.2 | 31 | --- | 0.4 |  | H17-B-807-02 | H17-B-807-02 | H22.7 | H28.3修正
844 | 山口土木建築事務所 | 北山田2号管渠 |  |  |  | ⑧ブロック | 11 | RC | BOX | 底板 | 0.9 | 4.6 | 15 | --- | 高炉B種 | --- | --- | --- | --- | --- | 31.2 | 13.5 | --- | 0 |  | H17-B-808-01 | H17-B-808-01 | H22.7
845 | 山口土木建築事務所 | 北山田2号管渠 |  |  |  | ⑧ブロック | 12 | RC | BOX | 側壁・頂版 | 3.5 | 0.8 | 15 | --- | 高炉B種 | --- | --- | --- | --- | --- | 30.8 | 10.5 | --- | 0.4 |  | H17-B-808-02 | H17-B-808-02 | H22.7 | H28.3修正
846 | 山口土木建築事務所 | 北山田2号管渠 |  |  |  | ⑨ブロック | 9月 | RC | BOX | 底板 | 0.9 | 4.6 | 15 | --- | 高炉B種 | --- | --- | --- | --- | --- | 30.2 | 28 | --- | 0 |  | H17-B-809-01 | H17-B-809-01 | H22.7
847 | 山口土木建築事務所 | 北山田2号管渠 |  |  |  | ⑨ブロック | 10月 | RC | BOX | 側壁・頂版 | 3.5 | 0.8 | 15 | --- | 高炉B種 | --- | --- | --- | --- | --- | 30.3 | 25 | --- | 0.2 |  | H17-B-809-02 | H17-B-809-02 | H22.7 | H28.3修正
848 | 山口土木建築事務所 | 北山田2号管渠 |  |  |  | ⑩ブロック | 9月 | RC | BOX | 底板 | 0.9 | 4.6 | 15 | --- | 高炉B種 | --- | --- | --- | --- | --- | 37.7 | 27.5 | 58.1 | 0 |  | H17-B-810-01 | H17-B-810-01 | H22.7
849 | 山口土木建築事務所 | 北山田2号管渠 |  |  |  | ⑩ブロック | 9月 | RC | BOX | 側壁・頂版 | 3.5 | 0.8 | 15 | --- | 高炉B種 | 高性能AE | --- | --- | --- | --- | 36.5 | 26 | 47.1 | 0.2 |  | H17-B-810-02 | H17-B-810-02 | H22.7 | H28.3修正
850 | 山口土木建築事務所 | 北山田2号管渠 |  |  |  | ⑪ブロック | 9月 | RC | BOX | 底板 | 0.8 | 4.4 | 15 | --- | 高炉B種 | --- | --- | --- | --- | --- | 36.7 | 27 | 58.1 | 0 |  | H17-B-811-01 | H17-B-811-01 | H22.7
851 | 山口土木建築事務所 | 北山田2号管渠 |  |  |  | ⑪ブロック | 9月 | RC | BOX | 側壁・頂版 | 3.4 | 0.7 | 15 | --- | 高炉B種 | --- | 膨張材 | --- | --- | --- | 34.2 | 22.5 | 43.5 | 0.3 |  | H17-B-811-02 | H17-B-811-02 | H22.7 | H28.3修正
852 | 山口土木建築事務所 | 北山田2号管渠 |  |  |  | ⑫ブロック | 8 | RC | BOX | 底板 | 0.8 | 4.4 | 15 | --- | 高炉B種 | --- | --- | --- | --- | --- | 32.8 | 31.5 | --- | 0 |  | H17-B-812-01 | H17-B-812-01 | H22.7
853 | 山口土木建築事務所 | 北山田2号管渠 |  |  |  | ⑫ブロック | 9月 | RC | BOX | 側壁・頂版 | 3.4 | 0.7 | 15 | --- | 高炉B種 | --- | --- | アラミド繊維 | --- | --- | 35.3 | 25 | --- | 0.3 |  | H17-B-812-02 | H17-B-812-02 | H22.7 | H28.3修正
854 | 山口土木建築事務所 | 北山田2号管渠 |  |  |  | ⑬ブロック | 8 | RC | BOX | 底板 | 0.8 | 4.4 | 15 | --- | 高炉B種 | --- | --- | --- | --- | --- | 33.6 | 31 | 58.2 | 0 |  | H17-B-813-01 | H17-B-813-01 | H22.7
855 | 山口土木建築事務所 | 北山田2号管渠 |  |  |  | ⑬ブロック | 10月 | RC | BOX | 側壁・頂版 | 3.4 | 0.7 | 15 | --- | 高炉B種 | --- | --- | PP短繊維 | --- | --- | 37.4 | 18.5 | 38.1 | 0.25 |  | H17-B-813-02 | H17-B-813-02 | H22.7 | H28.3修正
856 | 山口土木建築事務所 | 北山田2号管渠 |  |  |  | ⑭ブロック | 8 | RC | BOX | 底板 | 0.8 | 4.6 | 15 | --- | 高炉B種 | --- | --- | --- | --- | --- | 34.6 | 37.5 | --- | 0 |  | H17-B-814-01 | H17-B-814-01 | H22.7
857 | 山口土木建築事務所 | 北山田2号管渠 |  |  |  | ⑭ブロック | 10月 | RC | BOX | 側壁・頂版 | 3.5 | 0.8 | 15 | --- | 高炉B種 | --- | --- | --- | --- | --- | 36.1 | 27.5 | --- | 0.3 |  | H17-B-814-02 | H17-B-814-02 | H22.7 | H28.3修正
858 | 山口土木建築事務所 | 北山田2号管渠 |  |  |  | ⑮ブロック | 8 | RC | BOX | 底板 | 0.7 | 4.4 | 15 | --- | 高炉B種 | --- | --- | --- | --- | --- | 34.6 | 29 | --- | 0 |  | H17-B-815-01 | H17-B-815-01 | H22.7
859 | 山口土木建築事務所 | 北山田2号管渠 |  |  |  | ⑮ブロック | 10月 | RC | BOX | 側壁・頂版 | 3.4 | 0.7 | 15 | --- | 高炉B種 | --- | --- | --- | --- | --- | 39.1 | 17 | --- | 0.2 |  | H17-B-815-02 | H17-B-815-02 | H22.7 | H28.3修正
860 | 山口土木建築事務所 | 北山田2号管渠 |  |  |  | ⑯ブロック | 8 | RC | BOX | 底板 | 0.7 | 4.4 | 11.5 | --- | 高炉B種 | --- | --- | --- | --- | --- | 33.1 | 31 | --- | 0 |  | H17-B-816-01 | H17-B-816-01 | H22.7
861 | 山口土木建築事務所 | 北山田2号管渠 |  |  |  | ⑯ブロック | 10月 | RC | BOX | 側壁・頂版 | 3.4 | 0.7 | 11.5 | --- | 高炉B種 | --- | --- | --- | --- | --- | 39.1 | 24 | --- | 0.35 |  | H17-B-816-02 | H17-B-816-02 | H22.7 | H28.3修正
862 | 山口土木建築事務所 | 北山田2号管渠 |  |  |  | ⑰ブロック | 7 | RC | BOX | 底板 | 0.6 | 3.8 | 11.5 | --- | 高炉B種 | --- | --- | --- | --- | --- | 31.9 | 32 | --- | 0 |  | H17-B-817-01 | H17-B-817-01 | H22.7
863 | 山口土木建築事務所 | 北山田2号管渠 |  |  |  | ⑰ブロック | 9月 | RC | BOX | 側壁・頂版 | 3.2 | 0.4 | 11.5 | --- | 高炉B種 | --- | --- | --- | --- | --- | 37.2 | 28.5 | --- | 0.25 |  | H17-B-817-02 | H17-B-817-02 | H22.7 | H28.3修正
864 | 長門土木建築事務所 | 第二桜ヶ谷橋 |  |  |  | 橋台A1 | 2月 | RC | 橋台 | たて壁① | 4.5 | 1.9 | 10.6 | --- | 高炉B種 | AE減水剤 | --- | 補強鉄筋A | 0.47 | 0.1 | 37.4 | 12 | 52 | 0.2 | 26 | H20-A-040-01 | H20-A-040-01 | H23.2
865 | 長門土木建築事務所 | 第二桜ヶ谷橋 |  |  |  | 橋台A1 | 2月 | RC | 橋台 | たて壁② | 3 | 1.9 | 10.6 | --- | 高炉B種 | AE減水剤 | --- | 補強鉄筋A | 0.64 | 0.1 | 35.8 | 8 | 47.7 | 0 | 6 | H20-A-040-02 | H20-A-040-02 | H23.2
866 | 錦川総合開発事務所 | 峰道橋 |  |  |  | 橋台A2 | 11月 | RC | 橋台 | たて壁① | 1.8 | 1.5 | 11 | --- | 高炉B種 | AE減水剤 | --- | --- | --- | --- | 31.2 | 19 | 51.4 | 0 | 11 | H20-A-041-01 | H20-A-041-01 | H23.2
867 | 錦川総合開発事務所 | 峰道橋 |  |  |  | 橋台A2 | 11月 | RC | 橋台 | たて壁② | 1.8 | 1.5 | 11 | --- | 高炉B種 | AE減水剤 | --- | --- | --- | --- | 33.3 | 16 | 47.7 | 0 | 5 | H20-A-041-02 | H20-A-041-02 | H23.2
868 | 錦川総合開発事務所 | 峰道橋 |  |  |  | 橋台A2 | 11月 | RC | 橋台 | たて壁③ | 1.5 | 1.5 | 11 | --- | 高炉B種 | AE減水剤 | --- | --- | --- | --- | 34.6 | 14 | 43.4 | 0.08 | 12 | H20-A-041-03 | H20-A-041-03 | H23.2
869 | 錦川総合開発事務所 | 峰道橋 |  |  |  | 橋台A2 | 12月 | RC | 橋台 | 胸壁 | 1.9 | 0.5 | 11 | --- | 高炉B種 | AE減水剤 | --- | --- | --- | --- | --- | 13 | 26.8 | 0 | 7 | H20-A-041-04 | H20-A-041-04 | H23.2
870 | 山口土木建築事務所 | 古甲川橋 |  |  |  | 橋台A1 | 1月 | RC | 橋台 | 底版 | 1.4 | 4.5 | 22.3 | --- | 高炉B種 | AE減水剤 | --- | --- | 0.16 | --- | 33.9 | 12 | --- | 0 |  | H21-A-001-01 | H21-A-001-01 | H23.2
871 | 山口土木建築事務所 | 古甲川橋 |  |  |  | 橋台A1 | 2月 | RC | 橋台 | たて壁① | 1.67 | 1.4 | 21.8 | --- | 高炉B種 | AE減水剤 | --- | 補強鉄筋A | 0.33 | 0.07 | 32.7 | 13 | 39.5 | 0 | 11 | H21-A-001-02 | H21-A-001-02 | H23.2
872 | 山口土木建築事務所 | 古甲川橋 |  |  |  | 橋台A1 | 2月 | RC | 橋台 | 胸壁 | 0.7 | 0.5 | 21.8 | --- | 高炉B種 | AE減水剤 | --- | --- | 0.2 | --- | 32 | 16 | 21 | 0 | 9 | H21-A-001-03 | H21-A-001-03 | H23.2
873 | 下関土木建築事務所 | 4号橋 |  |  |  | 橋台A2 | 12月 | RC | 橋台 | 底版 | 1.8 | 1.5 | 13.1 | --- | 高炉B種 | --- | --- | --- | 0.25 | --- | 35.9 | 9 | --- | 0 |  | H21-A-002-01 | H21-A-002-01 | H23.2
874 | 下関土木建築事務所 | 4号橋 |  |  |  | 橋台A2 | 1月 | RC | 橋台 | たて壁① | 1.8 | 1.5 | 13 | --- | 高炉B種 | AE減水剤 | --- | 補強鉄筋A | 0.31 | 0.31 | 36.6 | 6 | 51.3 | 0.15 | 41 | H21-A-002-02 | H21-A-002-02 | H23.2
875 | 下関土木建築事務所 | 4号橋 |  |  |  | 橋台A2 | 2月 | RC | 橋台 | たて壁② | 3.6 | 1.5 | 13 | --- | 高炉B種 | AE減水剤 | --- | 補強鉄筋A | 0.31 | 0.31 | 34.7 | 9 | 51.2 | 0 | 15 | H21-A-002-03 | H21-A-002-03 | H23.2
876 | 下関土木建築事務所 | 4号橋 |  |  |  | 橋台A2 | 2月 | RC | 橋台 | たて壁③ | 1.8 | 1.5 | 13 | --- | 高炉B種 | AE減水剤 | --- | 補強鉄筋A | 0.31 | 0.31 | 37.2 | 14 | 51.4 | 0 | 10 | H21-A-002-04 | H21-A-002-04 | H23.2
877 | 下関土木建築事務所 | 4号橋 |  |  |  | 橋台A2 | 3月 | RC | 橋台 | たて壁④ | 1.5 | 1.5 | 13 | --- | 高炉B種 | AE減水剤 | --- | 補強鉄筋A | 0.31 | 0.31 | 35.8 | 13 | 51.4 | 0.08 | 45 | H21-A-002-05 | H21-A-002-05 | H23.2
878 | 下関土木建築事務所 | 4号橋 |  |  |  | 橋台A2 | 4月 | RC | 橋台 | 胸壁 | 1.5 | 0.5 | 13 | --- | 高炉B種 | AE減水剤 | --- | --- | 0.25 | --- | 37.5 | 16 | 51.2 | 0 | 15 | H21-A-002-06 | H21-A-002-06 | H23.2
879 | 錦川総合開発事務所 | 丸山橋 |  |  |  | 橋台A1 | 12月 | RC | 橋台 | 底版 | 3.4 | 5.5 | 14.7 | --- | 高炉B種 | AE減水剤 | --- | --- | 0.13 | --- | 33.1 | 9 | --- | 0 |  | H21-A-003-01 | H21-A-003-01 | H23.2
880 | 錦川総合開発事務所 | 丸山橋 |  |  |  | 橋台A1 | 1月 | RC | 橋台 | たて壁① | 3.6 | 2.8 | 13.2 | --- | 高炉B種 | AE減水剤 | --- | --- | 0.07 | --- | --- | 8 | 48.5 | 0 | 22 | H21-A-003-02 | H21-A-003-02 | H23.2
881 | 錦川総合開発事務所 | 丸山橋 |  |  |  | 橋台A1 | 1月 | RC | 橋台 | たて壁② | 1.7 | 2.8 | 13.2 | --- | 高炉B種 | AE減水剤 | --- | --- | 0.07 | --- | --- | 8 | 41.9 | 0 | 14 | H21-A-003-03 | H21-A-003-03 | H23.2
882 | 錦川総合開発事務所 | 丸山橋 |  |  |  | 橋台A1 | 4月 | RC | 橋台 | 胸壁 | 2.3 | 0.7 | 13.2 | --- | 高炉B種 | AE減水剤 | --- | --- | 0.33 | --- | 32.1 | 16 | 39.2 | 0 | 77 | H21-A-003-04 | H21-A-003-04 | H23.2
883 | 宇部小野田湾岸道路建設事務所 | 大塚高架橋 |  |  |  | 橋脚P8 | 12月 | RC | 橋脚 | フーチング | 2 | 8 | 14.4 | --- | 高炉B種 | AE減水剤 | --- | --- | 0.37 | --- | 35.5 | 12 | --- | 0 |  | H21-P-001-01 | H21-P-001-01 | H23.2 | H26.9鉄筋比 （実施）修正
884 | 宇部小野田湾岸道路建設事務所 | 大塚高架橋 |  |  |  | 橋脚P8 | 12月 | RC | 橋脚 | 柱① | 4 | 3.3 | 7.3 | --- | 高炉B種 | AE減水剤 | --- | --- | 0.16 | --- | --- | 12 | 65.4 | 0 |  | H21-P-001-02 | H21-P-001-02 | H23.2 | H26.9鉄筋比 （実施）修正
885 | 宇部小野田湾岸道路建設事務所 | 大塚高架橋 |  |  |  | 橋脚P8 | 1月 | RC | 橋脚 | 柱② | 1.7 | 3.3 | 7.3 | --- | 高炉B種 | AE減水剤 | --- | --- | 0.16 | --- | 35.4 | 8 | --- | 0 |  | H21-P-001-03 | H21-P-001-03 | H23.2 | H26.9鉄筋比 （実施）修正
886 | 宇部小野田湾岸道路建設事務所 | 大塚高架橋 |  |  |  | 橋脚P8 | 2月 | RC | 橋脚 | 柱③ | 2.8 | 3.3 | 7.3 | --- | 高炉B種 | AE減水剤 | --- | --- | 0.13 | --- | 36.2 | 10 | --- | 0 |  | H21-P-001-04 | H21-P-001-04 | H23.2 | H26.9鉄筋比 （実施）修正
887 | 宇部小野田湾岸道路建設事務所 | 大塚高架橋 |  |  |  | 橋脚P8 | 3月 | RC | 橋脚 | 柱④ | 0.5 | 3.3 | 7.3 | --- | 高炉B種 | AE減水剤 | --- | --- | 0.41 | --- | 35.7 | 15 | --- | 0 |  | H21-P-001-05 | H21-P-001-05 | H23.2
888 | 岩国港湾管理事務所 | 上部工 |  |  |  | 1-1-1 | 10月 | 無筋 | 上部 | 2次ｺﾝｸﾘｰﾄ | 0.5 | 5 | 7.9 | --- | 高炉B種 | AE減水剤 | --- | --- | --- | --- | 27.5 | 20 | 38 | 0.04 |  | H20-X-040-01 | H20-X-040-01 | H23.2
889 | 岩国港湾管理事務所 | 上部工 |  |  |  | 1-1-2 | 10月 | 無筋 | 上部 | 2次ｺﾝｸﾘｰﾄ | 0.9 | 4.1 | 7.9 | --- | 高炉B種 | AE減水剤 | --- | --- | --- | --- | 27.2 | 18 | 45 | 0 |  | H20-X-040-02 | H20-X-040-02 | H23.2
890 | 岩国港湾管理事務所 | 上部工 |  |  |  | 1-2-1 | 11月 | 無筋 | 上部 | 2次ｺﾝｸﾘｰﾄ | 0.5 | 5 | 7.8 | --- | 高炉B種 | AE減水剤 | --- | --- | --- | --- | 29.7 | 14 | 34.2 | 0.04 |  | H20-X-040-03 | H20-X-040-03 | H23.2
891 | 岩国港湾管理事務所 | 上部工 |  |  |  | 1-2-2 | 11月 | 無筋 | 上部 | 2次ｺﾝｸﾘｰﾄ | 0.9 | 4.1 | 7.8 | --- | 高炉B種 | AE減水剤 | --- | --- | --- | --- | 29.1 | 17 | 39.8 | 0.04 |  | H20-X-040-04 | H20-X-040-04 | H23.2
892 | 岩国港湾管理事務所 | 上部工 |  |  |  | 1-3-1 | 10月 | 無筋 | 上部 | 2次ｺﾝｸﾘｰﾄ | 0.5 | 5 | 11.7 | --- | 高炉B種 | AE減水剤 | --- | --- | --- | --- | 27.5 | 20 | 36.7 | 0.04 |  | H20-X-040-05 | H20-X-040-05 | H23.2
893 | 岩国港湾管理事務所 | 上部工 |  |  |  | 1-3-2 | 10月 | 無筋 | 上部 | 2次ｺﾝｸﾘｰﾄ | 0.9 | 4.1 | 11.7 | --- | 高炉B種 | AE減水剤 | --- | --- | --- | --- | 27.2 | 18 | 45.1 | 0.1 |  | H20-X-040-06 | H20-X-040-06 | H23.2
894 | 岩国港湾管理事務所 | 上部工 |  |  |  | 2-1-1 | 10月 | 無筋 | 上部 | 2次ｺﾝｸﾘｰﾄ | 0.6 | 5 | 11.7 | --- | 高炉B種 | AE減水剤 | --- | --- | --- | --- | 27.3 | 19 | 38.3 | 0 |  | H20-X-040-07 | H20-X-040-07 | H23.2
895 | 岩国港湾管理事務所 | 上部工 |  |  |  | 2-1-2 | 10月 | 無筋 | 上部 | 2次ｺﾝｸﾘｰﾄ | 0.9 | 4.2 | 11.7 | --- | 高炉B種 | AE減水剤 | --- | --- | --- | --- | 30 | 22 | 50.3 | 0 |  | H20-X-040-08 | H20-X-040-08 | H23.2
896 | 岩国港湾管理事務所 | 上部工 |  |  |  | 2-2-1 | 11月 | 無筋 | 上部 | 2次ｺﾝｸﾘｰﾄ | 0.6 | 5 | 7.8 | --- | 高炉B種 | AE減水剤 | --- | --- | --- | --- | 29.7 | 14 | 34.6 | 0.04 |  | H20-X-040-09 | H20-X-040-09 | H23.2
897 | 岩国港湾管理事務所 | 上部工 |  |  |  | 2-2-2 | 11月 | 無筋 | 上部 | 2次ｺﾝｸﾘｰﾄ | 0.9 | 3.9 | 7.8 | --- | 高炉B種 | AE減水剤 | --- | --- | --- | --- | 29.1 | 17 | 39.6 | 0 |  | H20-X-040-10 | H20-X-040-10 | H23.2
898 | 岩国港湾管理事務所 | 上部工 |  |  |  | 2-3-1 | 10月 | 無筋 | 上部 | 2次ｺﾝｸﾘｰﾄ | 0.6 | 5 | 12 | --- | 高炉B種 | AE減水剤 | --- | --- | --- | --- | 27.3 | 19 | 36.3 | 0.04 |  | H20-X-040-11 | H20-X-040-11 | H23.2
899 | 岩国港湾管理事務所 | 上部工 |  |  |  | 2-3-2 | 10月 | 無筋 | 上部 | 2次ｺﾝｸﾘｰﾄ | 0.9 | 3.9 | 12 | --- | 高炉B種 | AE減水剤 | --- | --- | --- | --- | 30 | 22 | 49 | 0.1 |  | H20-X-040-12 | H20-X-040-12 | H23.2
900 | 岩国港湾管理事務所 | 上部工第1ﾎﾟﾝﾄﾞ |  |  |  | ②ﾌﾞﾛｯｸ1ﾘﾌﾄ | 10月 | 無筋 | 上部 | 第1ﾎﾟﾝﾄﾞ | 0.5 | 5 | 7.9 | --- | 高炉B種 | AE減水剤 | --- | --- | --- | --- | 29.3 | 18 | 29.2 | 0 |  | H20-X-041-01 | H20-X-041-01 | H23.2
901 | 岩国港湾管理事務所 | 上部工第1ﾎﾟﾝﾄﾞ |  |  |  | ②ﾌﾞﾛｯｸ2ﾘﾌﾄ | 11月 | 無筋 | 上部 | 第1ﾎﾟﾝﾄﾞ | 0.9 | 4.1 | 7.9 | --- | 高炉B種 | AE減水剤 | --- | --- | --- | --- | 27.4 | 16 | 41 | 0 |  | H20-X-041-02 | H20-X-041-02 | H23.2
902 | 岩国港湾管理事務所 | 上部工第1ﾎﾟﾝﾄﾞ |  |  |  | ③ﾌﾞﾛｯｸ1ﾘﾌﾄ | 10月 | 無筋 | 上部 | 第1ﾎﾟﾝﾄﾞ | 0.5 | 5 | 8 | --- | 高炉B種 | AE減水剤 | --- | --- | --- | --- | 24.6 | 26 | --- | 0.1 |  | H20-X-041-03 | H20-X-041-03 | H23.2
903 | 岩国港湾管理事務所 | 上部工第1ﾎﾟﾝﾄﾞ |  |  |  | ③ﾌﾞﾛｯｸ2ﾘﾌﾄ | 10月 | 無筋 | 上部 | 第1ﾎﾟﾝﾄﾞ | 0.9 | 4.1 | 8 | --- | 高炉B種 | AE減水剤 | --- | --- | --- | --- | 27.9 | 23 | --- | 0.15 |  | H20-X-041-04 | H20-X-041-04 | H23.2
904 | 岩国港湾管理事務所 | 上部工第2ﾎﾟﾝﾄﾞ |  |  |  | ②ﾌﾞﾛｯｸ1ﾘﾌﾄ | 10月 | 無筋 | 上部 | 第2ﾎﾟﾝﾄﾞ | 0.5 | 5 | 7.7 | --- | 高炉B種 | AE減水剤 | --- | --- | --- | --- | 29.3 | 18 | --- | 0 |  | H20-X-041-05 | H20-X-041-05 | H23.2
905 | 岩国港湾管理事務所 | 上部工第2ﾎﾟﾝﾄﾞ |  |  |  | ②ﾌﾞﾛｯｸ2ﾘﾌﾄ | 11月 | 無筋 | 上部 | 第2ﾎﾟﾝﾄﾞ | 0.9 | 3.9 | 7.7 | --- | 高炉B種 | AE減水剤 | --- | --- | --- | --- | 27.4 | 16 | --- | 0 |  | H20-X-041-06 | H20-X-041-06 | H23.2
906 | 岩国港湾管理事務所 | 上部工第2ﾎﾟﾝﾄﾞ |  |  |  | ③ﾌﾞﾛｯｸ1ﾘﾌﾄ | 10月 | 無筋 | 上部 | 第2ﾎﾟﾝﾄﾞ | 0.4 | 5 | 8.4 | --- | 高炉B種 | AE減水剤 | --- | --- | --- | --- | 24.6 | 26 | --- | 0.1 |  | H20-X-041-07 | H20-X-041-07 | H23.2
907 | 岩国港湾管理事務所 | 上部工第2ﾎﾟﾝﾄﾞ |  |  |  | ③ﾌﾞﾛｯｸ2ﾘﾌﾄ | 10月 | 無筋 | 上部 | 第2ﾎﾟﾝﾄﾞ | 0.9 | 3.9 | 8 | --- | 高炉B種 | AE減水剤 | --- | --- | --- | --- | 27.9 | 23 | 46.5 | 0.1 |  | H20-X-041-08 | H20-X-041-08 | H23.2
908 | 岩国港湾管理事務所 | 中間杭上部工 |  |  |  | ②ﾌﾞﾛｯｸ1ﾘﾌﾄ | 11月 | 無筋 | 上部 | 中間杭 | 1.5 | 3 | 7.9 | --- | 高炉B種 | AE減水剤 | --- | --- | --- | --- | 27.4 | 21 | 41.1 | 0 |  | H20-X-041-09 | H20-X-041-09 | H23.2
909 | 岩国港湾管理事務所 | 中間杭上部工 |  |  |  | ②ﾌﾞﾛｯｸ2ﾘﾌﾄ | 11月 | 無筋 | 上部 | 中間杭 | 0.8 | 3 | 7.8 | --- | 高炉B種 | AE減水剤 | --- | --- | --- | --- | 29.2 | 20 | --- | 0 |  | H20-X-041-10 | H20-X-041-10 | H23.2
910 | 岩国港湾管理事務所 | 中間杭上部工 |  |  |  | ③ﾌﾞﾛｯｸ1ﾘﾌﾄ | 10月 | 無筋 | 上部 | 中間杭 | 1.5 | 3 | 8 | --- | 高炉B種 | AE減水剤 | --- | --- | --- | --- | 28.1 | 26 | 48.8 | 0 |  | H20-X-041-11 | H20-X-041-11 | H23.2
911 | 岩国港湾管理事務所 | 中間杭上部工 |  |  |  | ③ﾌﾞﾛｯｸ2ﾘﾌﾄ | 10月 | 無筋 | 上部 | 中間杭 | 0.8 | 3 | 8 | --- | 高炉B種 | AE減水剤 | --- | --- | --- | --- | 26 | 21 | --- | 0 |  | H20-X-041-12 | H20-X-041-12 | H23.2
912 | 周南土木建築事務所 | 2号ﾎﾞｯｸｽｶﾙﾊﾞｰﾄ |  |  |  | 2号ﾎﾞｯｸｽ | 11月 | RC | BOX | 底版 | 0.5 | 4 | 15.1 | --- | 高炉B種 | AE減水剤 | --- | --- | 0.23 | --- | 35.5 | 14 | 22.6 | 0 |  | H20-B-040-01 | H20-B-040-01 | H23.2 | H28.3修正
913 | 周南土木建築事務所 | 2号ﾎﾞｯｸｽｶﾙﾊﾞｰﾄ |  |  |  | 2号ﾎﾞｯｸｽ | 12月 | RC | BOX | 側壁・頂版 | 3.5 | 0.5 | 15.1 | 3.5 | 高炉B種 | AE減水剤 | --- | --- | 0.03 | 0.03 | 33.9 | 9 | 25 | 0 |  | H20-B-040-02 | H20-B-040-02 | H23.2 | H28.3修正
914 | 山口土木建築事務所 | 現場打函渠工 |  |  |  | ﾎﾞｯｸｽ | 8月 | RC | BOX | 側壁・頂版 | 5.3 | 0.8 | 10.2 | 3.4 | 高炉B種 | 遅延剤 | --- | --- | 0.13 | 0.13 | 34.5 | 30 | 60.9 | 0 |  | H20-B-041-01 | H20-B-041-01 | H23.2
915 | 山口土木建築事務所 | 現場打函渠工 |  |  |  | ﾎﾞｯｸｽ | 8月 | RC | BOX | 側壁・頂版 | 5.3 | 0.8 | 10.2 | 3.4 | 高炉B種 | 遅延剤 | --- | --- | 0.13 | 0.13 | --- | 30 | 66.5 | 0 |  | H20-B-041-02 | H20-B-041-02 | H23.2
916 | 山口土木建築事務所 | 現場打函渠工 |  |  |  | ﾎﾞｯｸｽ | 8月 | RC | BOX | 側壁・頂版 | 5.3 | 0.8 | 10.2 | 3.4 | 高炉B種 | AE減水剤 | --- | --- | 0.13 | 0.13 | 35.1 | 28 | 61.3 | 0 |  | H20-B-041-03 | H20-B-041-03 | H23.2
917 | 山口土木建築事務所 | 橋梁 |  |  |  | 橋脚 | 4月 | RC | 橋脚 | 柱 | 2.2 | 2.5 | 2.5 | --- | 高炉B種 | AE減水剤 | --- | --- | 0.34 | 0.34 | 34.5 | 21 | 61 | 0 |  | H20-P-040-01 | H20-P-040-01 | H23.2
918 | 山口土木建築事務所 | 橋梁 |  |  |  | 橋脚 | 5月 | RC | 橋脚 | 柱 | 4.4 | 2.5 | 2.5 | --- | 高炉B種 | AE減水剤 | --- | --- | 0.11 | 0.11 | 35.4 | 22 | 64 | 0 |  | H20-P-040-02 | H20-P-040-02 | H23.2
919 | 山口土木建築事務所 | 橋梁 |  |  |  | 橋台 | 5月 | RC | 橋台 | たて壁 | 3.6 | 1.3 | 3.1 | --- | 高炉B種 | AE減水剤 | --- | --- | 0.1 | 0.1 | 34.6 | 24 | 57 | 0 | 35 | H20-A-042-01 | H20-A-042-01 | H23.2
920 | 山口土木建築事務所 | 橋梁 |  |  |  | 橋台 | 5月 | RC | 橋台 | たて壁 | 3 | 1.3 | 3.1 | --- | 高炉B種 | AE減水剤 | --- | --- | 0.12 | 0.12 | 33.2 | 22 | 60 | 0 | 13 | H20-A-042-02 | H20-A-042-02 | H23.2
921 | 山口土木建築事務所 | 勝井その1（左） |  |  |  | ﾎﾞｯｸｽ | 12月 | RC | BOX | 底版 | 0.4 | 2.6 | 6.6 | --- | 高炉B種 | AE減水剤 | --- | --- | 0.04 | 0.04 | 32.9 | 14 | --- | 0 |  | H20-B-042-01 | H20-B-042-01 | H23.2
922 | 山口土木建築事務所 | 勝井その1（左） |  |  |  | ﾎﾞｯｸｽ | 1月 | RC | BOX | 側壁・頂版 | 2.4 | 0.3 | 6.6 | --- | 高炉B種 | AE減水剤 | --- | --- | 0.34 | 0.34 | 33 | 11.1 | 17.9 | 0 |  | H20-B-042-02 | H20-B-042-02 | H23.2
923 | 山口土木建築事務所 | 勝井その1（左） |  |  |  | ﾎﾞｯｸｽ | 1月 | RC | BOX | その他 | 2.6 | 0.4 | 7.9 | --- | 高炉B種 | AE減水剤 | --- | --- | 0.25 | 0.25 | 35.2 | 8 | --- | 0 |  | H20-B-042-03 | H20-B-042-03 | H23.2
924 | 山口土木建築事務所 | 勝井その2（左） |  |  |  | ﾎﾞｯｸｽ | 12月 | RC | BOX | 底版 | 0.6 | 5.2 | 10.8 | 5.6 | 高炉B種 | AE減水剤 | --- | --- | 0.02 | 0.02 | 32.8 | 12 | --- | 0 |  | H20-B-042-04 | H20-B-042-04 | H23.2
925 | 山口土木建築事務所 | 勝井その2（左） |  |  |  | ﾎﾞｯｸｽ | 1月 | RC | BOX | 側壁・頂版 | 5 | 0.6 | 10.8 | 5.6 | 高炉B種 | AE減水剤 | --- | --- | 0.17 | 0.17 | 37 | 7.5 | 22.9 | 0 |  | H20-B-042-05 | H20-B-042-05 | H23.2
926 | 山口土木建築事務所 | 勝井その2（左） |  |  |  | ﾎﾞｯｸｽ | 1月 | RC | BOX | その他 | 2.1 | 0.6 | 18.6 | --- | 高炉B種 | AE減水剤 | --- | --- | 0.17 | 0.17 | 33 | 10 | --- | 0 |  | H20-B-042-06 | H20-B-042-06 | H23.2
927 | 山口土木建築事務所 | A1ﾗﾝﾌﾟ橋 |  |  |  | 橋台 | 8月 | RC | 橋台 | 底版 | 2 | 8.4 | 8.4 | --- | 高炉B種 | AE減水剤 | --- | --- | 0.02 | 0.02 | 32 | 31 | --- | 0.15 |  | H20-A-043-01 | H20-A-043-01 | H23.2
928 | 山口土木建築事務所 | A1ﾗﾝﾌﾟ橋 |  |  |  | 橋台 | 8月 | RC | 橋台 | たて壁① | 2.8 | 2.5 | 7 | --- | 高炉B種 | AE減水剤 | --- | --- | 0.09 | 0.09 | 34 | 29 | 73.3 | 0 | 13 | H20-A-043-02 | H20-A-043-02 | H23.2
929 | 山口土木建築事務所 | A1ﾗﾝﾌﾟ橋 |  |  |  | 橋台 | 10月 | RC | 橋台 | たて壁② | 4.4 | 2.5 | 7 | --- | 高炉B種 | AE減水剤 | --- | --- | 0.09 | 0.09 | 35.8 | 23 | 71.5 | 0 | 46 | H20-A-043-03 | H20-A-043-03 | H23.2 | H26.3一覧データ修正
930 | 山口土木建築事務所 | A1ﾗﾝﾌﾟ橋 |  |  |  | 橋台 | 10月 | RC | 橋台 | 胸壁 | 2.5 | 1.2 | 7 | --- | 高炉B種 | AE減水剤 | --- | --- | 0.08 | 0.08 | 34.4 | 20 | 54 | 0 | 11 | H20-A-043-04 | H20-A-043-04 | H23.2
931 | 山口土木建築事務所 | 歩道橋A1 |  |  |  | 橋台 | 8月 | RC | 橋台 | 底版 | 1.4 | 5.4 | 5.4 | --- | 高炉B種 | AE減水剤 | --- | --- | 0.03 | 0.03 | 32 | 31 | --- | 0 |  | H20-A-044-01 | H20-A-044-01 | H23.2
932 | 山口土木建築事務所 | 歩道橋A1 |  |  |  | 橋台 | 8月 | RC | 橋台 | たて壁① | 1.8 | 1.3 | 3.1 | --- | 高炉B種 | AE減水剤 | --- | --- | 0.12 | 0.12 | 34 | 29 | 73.3 | 0 | 13 | H20-A-044-02 | H20-A-044-02 | H23.2
933 | 山口土木建築事務所 | 歩道橋A1 |  |  |  | 橋台 | 10月 | RC | 橋台 | たて壁② | 3.6 | 1.3 | 3.1 | --- | 高炉B種 | AE減水剤 | --- | --- | 0.12 | 0.12 | 35.8 | 23 | 53.6 | 0 | 46 | H20-A-044-03 | H20-A-044-03 | H23.2 | H26.3一覧データ修正
934 | 山口土木建築事務所 | 歩道橋A1 |  |  |  | 橋台 | 10月 | RC | 橋脚 | 胸壁 | 1.7 | 1.3 | 3.1 | --- | 高炉B種 | AE減水剤 | --- | --- | 0.12 | 0.12 | 34.4 | 19 | 54.1 | 0 | 11 | H20-A-044-04 | H20-A-044-04 | H23.2
935 | 山口土木建築事務所 | 高田IC高架橋 |  |  |  | 橋脚P6 | 3月 | RC | 橋脚 | その他 | 6 | 5 | 5 | --- | 高炉B種 | AE減水剤 | --- | --- | 0.03 | 0.03 | 31 | 15 | --- | 0 |  | H20-P-041-01 | H20-P-041-01 | H23.2
936 | 山口土木建築事務所 | 高田IC高架橋 |  |  |  | 橋脚P6 | 3月 | RC | 橋脚 | その他 | 1.9 | 5 | 5 | --- | 高炉B種 | AE減水剤 | --- | --- | 0.03 | 0.03 | 32 | 16 | --- | 0 |  | H20-P-041-02 | H20-P-041-02 | H23.2
937 | 山口土木建築事務所 | 高田IC高架橋 |  |  |  | 橋脚P6 | 3月 | RC | 橋脚 | 柱 | 3.6 | 2.5 | 2.5 | --- | 高炉B種 | AE減水剤 | --- | --- | 0.05 | 0.05 | 32.1 | 17 | 50.5 | 0 |  | H20-P-041-03 | H20-P-041-03 | H23.2
938 | 山口土木建築事務所 | 高田IC高架橋 |  |  |  | 橋脚P6 | 4月 | RC | 橋脚 | 柱 | 2.4 | 2.5 | 2.5 | --- | 高炉B種 | AE減水剤 | --- | --- | 0.05 | 0.05 | 31.1 | 20 | --- | 0 |  | H20-P-041-04 | H20-P-041-04 | H23.2
939 | 山口土木建築事務所 | 高田IC高架橋 |  |  |  | 橋脚P6 | 4月 | RC | 橋脚 | その他 | 2.4 | 2.5 | 2.5 | --- | 高炉B種 | AE減水剤 | --- | --- | 0.05 | 0.05 | 29.6 | 18 | --- | 0 |  | H20-P-041-05 | H20-P-041-05 | H23.2
940 | 山口土木建築事務所 | 高田IC高架橋 |  |  |  | 橋脚P7 | 1月 | RC | 橋脚 | 底版 | 1.9 | 5.5 | 5.5 | --- | 高炉B種 | AE減水剤 | --- | --- | 0.02 | 0.02 | 34.3 | 11 | --- | 0 |  | H20-P-042-01 | H20-P-042-01 | H23.2
941 | 山口土木建築事務所 | 高田IC高架橋 |  |  |  | 橋脚P7 | 1月 | RC | 橋脚 | 柱 | 3.6 | 2.5 | 2.5 | --- | 高炉B種 | AE減水剤 | --- | --- | 0.05 | 0.05 | 32.8 | 14 | 41.3 | 0 |  | H20-P-042-02 | H20-P-042-02 | H23.2
942 | 山口土木建築事務所 | 高田IC高架橋 |  |  |  | 橋脚P7 | 2月 | RC | 橋脚 | 柱 | 3.6 | 2.5 | 2.5 | --- | 高炉B種 | AE減水剤 | --- | --- | 0.05 | 0.05 | 32 | 15 | --- | 0 |  | H20-P-042-03 | H20-P-042-03 | H23.2
943 | 山口土木建築事務所 | 高田IC高架橋 |  |  |  | 橋脚P7 | 4月 | RC | 橋脚 | 柱 | 1.4 | 2.5 | 2.5 | --- | 高炉B種 | AE減水剤 | --- | --- | 0.05 | 0.05 | 31.1 | 20 | --- | 0 |  | H20-P-042-04 | H20-P-042-04 | H23.2
944 | 山口土木建築事務所 | 高田IC高架橋 |  |  |  | 橋脚P7 | 5月 | RC | 橋脚 | その他 | 1.4 | 2.5 | 2.5 | --- | 高炉B種 | AE減水剤 | --- | --- | 0.05 | 0.05 | 32.8 | 21 | --- | 0 |  | H20-P-042-05 | H20-P-042-05 | H23.2
945 | 長門土木建築事務所 | BOX |  |  |  | BOX | 6月 | RC | BOX | 側壁・頂版 | 1.9 | 0.6 | 2.1 | --- | 高炉B種 | AE減水剤 | --- | --- | 0.34 | 0.34 | 33.5 | 22 | 28 | 0 |  | H21-B-002-01 | H21-B-002-01 | H23.2
946 | 長門土木建築事務所 | BOX |  |  |  | BOX | 6月 | RC | BOX | その他 | 1.3 | 0.3 | 2.1 | --- | 高炉B種 | AE減水剤 | --- | --- | 0.34 | 0.34 | 33.9 | 21 | 29 | 0 |  | H21-B-002-02 | H21-B-002-02 | H23.2
947 | 下関土木建築事務所 | 梅の木橋 |  |  |  | 橋台A1 | 7月 | RC | 橋台 | 底版 | 1.4 | 2.6 | 6.7 | --- | 高炉B種 | AE減水剤 | --- | --- | 0.14 | --- | 32.5 | 32 | 32 | 0 |  | H20-A-045-01 | H20-A-045-01 | H23.2
948 | 下関土木建築事務所 | 梅の木橋 |  |  |  | 橋台A1 | 7月 | RC | 橋台 | たて壁 | 1.3 | 2.5 | 6.7 | --- | 高炉B種 | AE減水剤 | --- | --- | 0.04 | 0.04 | 32.3 | 29 | 59 | 0.08 | 13 | H20-A-045-02 | H20-A-045-02 | H23.2
949 | 下関土木建築事務所 | 梅の木橋 |  |  |  | 橋台A1 | 10月 | RC | 橋台 | 胸壁 | 0.7 | 0.5 | 6.6 | --- | 高炉B種 | AE減水剤 | --- | --- | 0.32 | 0.32 | 32.8 | 26 | 41.1 | 0.08 | 94 | H20-A-045-03 | H20-A-045-03 | H23.2
950 | 下関土木建築事務所 | 梅の木橋 |  |  |  | 橋台A2 | 7月 | RC | 橋台 | 底版 | 1.4 | 2.6 | 8.5 | --- | 高炉B種 | AE減水剤 | --- | --- | 0.14 | --- | 32.5 | 32 | 32 | 0 |  | H20-A-045-04 | H20-A-045-04 | H23.2
951 | 下関土木建築事務所 | 梅の木橋 |  |  |  | 橋台A2 | 7月 | RC | 橋台 | たて壁 | 1.3 | 2.5 | 8.1 | --- | 高炉B種 | AE減水剤 | --- | --- | 0.04 | 0.04 | 32.3 | 29 | 57.5 | 0.1 | 13 | H20-A-045-05 | H20-A-045-05 | H23.2
952 | 下関土木建築事務所 | 梅の木橋 |  |  |  | 橋台A2 | 8月 | RC | 橋台 | 胸壁 | 0.7 | 0.5 | 8.2 | --- | 高炉B種 | AE減水剤 | --- | --- | 0.32 | 0.32 | 32.2 | 29 | 44.5 | 0 | 5 | H20-A-045-06 | H20-A-045-06 | H23.2
953 | 防府土木建築事務所 | 朝田IC Bランプ橋 |  |  |  | 橋台A1 | 1月 | RC | 橋台 | 底版 | 1.5 | 4.5 | 8.3 | --- | 高炉B種 | AE減水剤 | --- | --- | --- | --- | 35.4 | 9 | --- | 0 |  | H21-A-004-01 | H21-A-004-01 | H23.10
954 | 防府土木建築事務所 | 朝田IC Bランプ橋 |  |  |  | 橋台A1 | 3月 | RC | 橋台 | たて壁① | 2.7 | 1.7 | 8.3 | --- | 高炉B種 | AE減水剤 | --- | 補強鉄筋A | 0.2 | --- | 35.7 | 15 | 54.2 | 0.06 | 37 | H21-A-004-02 | H21-A-004-02 | H23.10
955 | 防府土木建築事務所 | 朝田IC Bランプ橋 |  |  |  | 橋台A1 | 3月 | RC | 橋台 | たて壁② | 2.7 | 1.7 | 8.3 | --- | 高炉B種 | AE減水剤 | --- | 補強鉄筋A | 0.21 | --- | 33.9 | 10 | 50 | 0 | 14 | H21-A-004-03 | H21-A-004-03 | H23.10
956 | 防府土木建築事務所 | 朝田IC Bランプ橋 |  |  |  | 橋台A1 | 3月 | RC | 橋台 | 胸壁 | 0.8 | 0.5 | 8.3 | --- | 高炉B種 | AE減水剤 | --- | --- | 0.78 | --- | 34.1 | 13 | 22.5 | 0 | 7 | H21-A-004-04 | H21-A-004-04 | H23.10
957 | 防府土木建築事務所 | 朝田IC Bランプ橋 |  |  |  | 橋台A2 | 2月 | RC | 橋台 | 底版 | 1.5 | 6 | 8 | --- | 高炉B種 | AE減水剤 | --- | --- | --- | --- | 34.5 | 9 | --- | 0 |  | H21-A-005-01 | H21-A-005-01 | H23.10
958 | 防府土木建築事務所 | 朝田IC Bランプ橋 |  |  |  | 橋台A2 | 2月 | RC | 橋台 | たて壁① | 3.6 | 1.7 | 8 | --- | 高炉B種 | AE減水剤 | --- | 補強鉄筋A | 0.18 | --- | 35.2 | 10 | 46.8 | 0 | 13 | H21-A-005-02 | H21-A-005-02 | H23.10
959 | 防府土木建築事務所 | 朝田IC Bランプ橋 |  |  |  | 橋台A2 | 4月 | RC | 橋台 | たて壁② | 2.7 | 1.7 | 8 | --- | 高炉B種 | AE減水剤 | --- | 補強鉄筋A | 0.2 | --- | 32 | 16 | 55.9 | 0.04 | 49 | H21-A-005-03 | H21-A-005-03 | H23.10
960 | 防府土木建築事務所 | 朝田IC Bランプ橋 |  |  |  | 橋台A2 | 4月 | RC | 橋台 | たて壁③ | 1.7 | 1.7 | 8 | --- | 高炉B種 | AE減水剤 | --- | 補強鉄筋A | 0.27 | --- | 34.2 | 15 | 46 | 0 | 10 | H21-A-005-04 | H21-A-005-04 | H23.10
961 | 防府土木建築事務所 | 朝田IC Bランプ橋 |  |  |  | 橋台A2 | 4月 | RC | 橋台 | 胸壁 | 0.8 | 0.5 | 8 | --- | 高炉B種 | AE減水剤 | --- | 補強鉄筋A | 0.32 | --- | --- | 17 | 26.7 | 0 | 7 | H21-A-005-05 | H21-A-005-05 | H23.10
962 | 山口土木建築事務所 | 原条西函渠 |  |  |  | ①ブロック | 2月 | RC | BOX | 底版 | 0.6 | 5.7 | 12.1 | --- | 高炉B種 | AE減水剤 | --- | --- | --- | --- | 34.8 | 12 | --- | 0 |  | H21-B-003-01 | H21-B-003-01 | H23.10 | H28.3修正
963 | 山口土木建築事務所 | 原条西函渠 |  |  |  | ①ブロック | 3月 | RC | BOX | 側壁・頂版 | 4.4 | 0.6 | 12.1 | 4 | 高炉B種 | AE減水剤 | --- | --- | 0.17 | --- | 35 | 12 | 37.2 | 0 |  | H21-B-003-02 | H21-B-003-02 | H23.10 | H28.3修正
964 | 山口土木建築事務所 | 原条西函渠 |  |  |  | ②ブロック | 2月 | RC | BOX | 底版 | 0.6 | 5.7 | 12 | --- | 高炉B種 | AE減水剤 | --- | --- | --- | --- | --- | 11 | --- | 0 |  | H21-B-004-01 | H21-B-004-01 | H23.10 | H28.3修正
965 | 山口土木建築事務所 | 原条西函渠 |  |  |  | ②ブロック | 4月 | RC | BOX | 側壁・頂版 | 4.4 | 0.6 | 12 | 4 | 高炉B種 | AE減水剤 | --- | --- | 0.17 | --- | 33.3 | 17 | 37.9 | 0.05 |  | H21-B-004-02 | H21-B-004-02 | H23.10 | H28.3修正
966 | 山口土木建築事務所 | 原条西函渠 |  |  |  | ③ブロック | 2月 | RC | BOX | 底版 | 0.6 | 5.7 | 12.1 | --- | 高炉B種 | AE減水剤 | --- | --- | --- | --- | 34.8 | 12 | --- | 0 |  | H21-B-005-01 | H21-B-005-01 | H23.10 | H28.3修正
967 | 山口土木建築事務所 | 原条西函渠 |  |  |  | ③ブロック | 3月 | RC | BOX | 側壁・頂版 | 4.4 | 0.6 | 12.1 | 4 | 高炉B種 | AE減水剤 | --- | --- | 0.17 | --- | 35.2 | 13 | 29.9 | 0 |  | H21-B-005-02 | H21-B-005-02 | H23.10 | H28.3修正
968 | 防府土木建築事務所 | 朝田逆T擁壁 |  |  |  | 逆T擁壁１号 | 12月 | RC | 擁壁 | 底版 | 0.4 | 4 | 5 | --- | 高炉B種 | AE減水剤 | --- | --- | 0.03 | --- | --- | 9 | --- | 0 |  | H21-W-001-01 | H21-W-001-01 | H23.10
969 | 防府土木建築事務所 | 朝田逆T擁壁 |  |  |  | 逆T擁壁１号 | 1月 | RC | 擁壁 | たて壁 | 3.4 | 0.4 | 5 | 5 | 高炉B種 | AE減水剤 | --- | --- | 0.25 | --- | --- | 8 | --- | 0 |  | H21-W-001-02 | H21-W-001-02 | H23.10
970 | 防府土木建築事務所 | 朝田逆T擁壁 |  |  |  | 逆T擁壁２号 | 11月 | RC | 擁壁 | 底版 | 0.4 | 4 | 10 | 5 | 高炉B種 | AE減水剤 | --- | --- | --- | --- | 34 | 15 | --- | 0 |  | H21-W-002-01 | H21-W-002-01 | H23.10
971 | 防府土木建築事務所 | 朝田逆T擁壁 |  |  |  | 逆T擁壁２号 | 12月 | RC | 擁壁 | たて壁 | 3.4 | 0.4 | 10 | 5 | 高炉B種 | AE減水剤 | --- | --- | 0.25 | --- | 34.4 | 14 | 25 | 0 |  | H21-W-002-02 | H21-W-002-02 | H23.10
972 | 防府土木建築事務所 | 朝田逆T擁壁 |  |  |  | 逆T擁壁３号 | 11月 | RC | 擁壁 | 底版 | 0.4 | 4 | 10 | 5 | 高炉B種 | AE減水剤 | --- | --- | --- | --- | 33.7 | 12 | --- | 0 |  | H21-W-003-01 | H21-W-003-01 | H23.10
973 | 防府土木建築事務所 | 朝田逆T擁壁 |  |  |  | 逆T擁壁３号 | 12月 | RC | 擁壁 | たて壁 | 3.4 | 0.4 | 10 | 5 | 高炉B種 | AE減水剤 | --- | --- | 0.25 | --- | 35 | 10 | 26 | 0 |  | H21-W-003-02 | H21-W-003-02 | H23.10
974 | 防府土木建築事務所 | 朝田逆T擁壁 |  |  |  | 逆T擁壁４号 | 11月 | RC | 擁壁 | 底版 | 0.4 | 4 | 10 | 5 | 高炉B種 | AE減水剤 | --- | --- | --- | --- | 34 | 15 | --- | 0 |  | H21-W-004-01 | H21-W-004-01 | H23.10
975 | 防府土木建築事務所 | 朝田逆T擁壁 |  |  |  | 逆T擁壁４号 | 12月 | RC | 擁壁 | たて壁 | 3.4 | 0.4 | 10 | 5 | 高炉B種 | AE減水剤 | --- | --- | 0.25 | --- | 34.4 | 14 | 25 | 0 |  | H21-W-004-02 | H21-W-004-02 | H23.10
976 | 防府土木建築事務所 | 朝田逆T擁壁 |  |  |  | 逆T擁壁BOX部 | 11月 | RC | 擁壁 | 底版 | 0.7 | 4 | 8.2 | 5 | 高炉B種 | AE減水剤 | --- | --- | --- | --- | 33.7 | 12 | --- | 0 |  | H21-W-005-01 | H21-W-005-01 | H23.10
977 | 防府土木建築事務所 | 朝田逆T擁壁 |  |  |  | 逆T擁壁BOX部 | 12月 | RC | 擁壁 | たて壁 | 4 | 0.5 | 8.2 | 5 | 高炉B種 | --- | --- | --- | 0.2 | --- | 35 | 10 | 28 | 0 |  | H21-W-005-02 | H21-W-005-02 | H23.10
978 | 宇部土木建築事務所 | ＰＣホロースラブ橋 |  |  |  | 斜材付き変形πラーメン橋 | 1月 | PC | その他 | その他 | 1.1 | --- | 5 | --- | 早強 | 高性能AE | --- | --- | --- | --- | 44.5 | 6.5 | 44 | 0 |  | H21-X-005-01 | H21-X-005-01 | H23.10
979 | 防府土木建築事務所 | 高井逆T擁壁 |  |  |  | 逆T擁壁 | 10月 | RC | 擁壁 | 底版 | 0.4 | 45.5 | 25.8 | --- | 高炉B種 | AE減水剤 | --- | --- | --- | --- | 32.8 | 21 | --- | 0 |  | H21-W-006-01 | H21-W-006-01 | H23.10
980 | 防府土木建築事務所 | 高井逆T擁壁 |  |  |  | 逆T擁壁 | 11月 | RC | 擁壁 | たて壁① | 2.7 | 0.4 | 25.5 | 5 | 高炉B種 | AE減水剤 | --- | --- | 0.25 | --- | 32.8 | 15 | 29.1 | 0 |  | H21-W-006-02 | H21-W-006-02 | H23.10
981 | 防府土木建築事務所 | 高井逆T擁壁 |  |  |  | 逆T擁壁 | 12月 | RC | 擁壁 | たて壁② | 2.7 | 0.4 | 29 | 5 | 高炉B種 | AE減水剤 | --- | --- | 0.25 | --- | 33.6 | 13 | 29 | 0 |  | H21-W-006-03 | H21-W-006-03 | H23.10
982 | 防府土木建築事務所 | 高井逆T擁壁 |  |  |  | 逆T擁壁 | 12月 | RC | 擁壁 | たて壁③ | 2.7 | 0.4 | 36 | 5 | 高炉B種 | AE減水剤 | --- | --- | 0.25 | --- | 33.8 | 14 | 28 | 0 |  | H21-W-006-04 | H21-W-006-04 | H23.10
983 | 周南土木建築事務所 | 柚木河内ＢＯＸ |  |  |  | 現場打BOXｶﾙﾊﾞｰﾄ | 11月 | RC | BOX | 底版 | 0.6 | 5.4 | 15 | --- | 高炉B種 | AE減水剤 | --- | --- | --- | --- | --- | 11 | --- | 0 |  | H21-B-006-01 | H21-B-006-01 | H23.10
984 | 周南土木建築事務所 | 柚木河内ＢＯＸ |  |  |  | 現場打BOXｶﾙﾊﾞｰﾄ | 12月 | RC | BOX | 側壁・頂版 | 2.5 | 0.5 | 15 | 3.75 | 高炉B種 | AE減水剤 | --- | --- | 0.2 | --- | --- | 12 | 12 | 0 |  | H21-B-006-02 | H21-B-006-02 | H23.10
985 | 岩国土木建築事務所 | 牛野谷地区 |  |  |  | 現場打函渠工（底版部） | 11月 | RC | BOX | 底版 | 0.5 | 3.6 | 14 | --- | 高炉B種 | AE減水剤 | --- | --- | --- | --- | 34.3 | 12 | 49.7 | 0 |  | H21-B-007-01 | H21-B-007-01 | H23.10
986 | 岩国土木建築事務所 | 牛野谷地区 |  |  |  | 現場打函渠工（立ち上がり部） | 11月 | RC | BOX | 側壁・頂版 | 0.4 | 3.6 | 14 | 5 | 高炉B種 | AE減水剤 | --- | --- | --- | --- | 32.3 | 10 | 54.6 | 0 |  | H21-B-007-02 | H21-B-007-02 | H23.10
987 | 岩国土木建築事務所 | 欽明路2号橋 |  |  |  | A1橋台 | 11月 | RC | 橋台 | 底版 | 1.7 | 5 | 10.6 | --- | 高炉B種 | AE減水剤 | --- | --- | --- | --- | --- | 9 | 50.5 | 0 |  | H21-A-006-01 | H21-A-006-01 | H23.10
988 | 岩国土木建築事務所 | 欽明路2号橋 |  |  |  | A1橋台 | 11月 | RC | 橋台 | たて壁① | 2.7 | 1.3 | 10.6 | --- | 高炉B種 | AE減水剤 | --- | --- | 0.05 | --- | 32.5 | 7 | 42.2 | 0 | 10 | H21-A-006-02 | H21-A-006-02 | H23.10 | H26.3一覧データ修正
989 | 岩国土木建築事務所 | 欽明路2号橋 |  |  |  | A1橋台 | 1月 | RC | 橋台 | たて壁② | 4.4 | 1.3 | 10.6 | --- | 高炉B種 | AE減水剤 | --- | --- | 0.05 | --- | 31.4 | 6 | 39.2 | 0.2 | 51 | H21-A-006-03 | H21-A-006-03 | H23.10
990 | 岩国土木建築事務所 | 根笠ボックス |  |  |  | ボックスカルバート（一期施工） | 12月 | RC | BOX | 底版 | 0.6 | 5.8 | 3.4 | --- | 高炉B種 | AE減水剤 | --- | --- | 0.17 | --- | 33.7 | 11 | --- | 0 |  | H22-B-005-01 | H22-B-005-01 | H23.10
991 | 岩国土木建築事務所 | 根笠ボックス |  |  |  | ボックスカルバート（一期施工） | 12月 | RC | BOX | 側壁・頂版 | 3.1 | 0.6 | 3.4 | --- | 高炉B種 | AE減水剤 | --- | --- | 0.17 | --- | 35.6 | 8 | 20.6 | 0 |  | H22-B-005-02 | H22-B-005-02 | H23.10 | H28.3修正
992 | 岩国土木建築事務所 | 根笠ボックス |  |  |  | ボックスカルバート（二期施工） | 2月 | RC | BOX | 底版 | 0.6 | 5.8 | 6.8 | --- | 高炉B種 | AE減水剤 | --- | --- | 0.17 | --- | 32.2 | 9 | 9 | 0 |  | H22-B-006-01 | H22-B-006-01 | H23.10
993 | 岩国土木建築事務所 | 根笠ボックス |  |  |  | ボックスカルバート（二期施工） | 3月 | RC | BOX | 側壁・頂版 | 3.1 | 0.6 | 6.8 | --- | 早強 | AE減水剤 | --- | --- | 0.17 | --- | 37.8 | 14 | 57.1 | 0 |  | H22-B-006-02 | H22-B-006-02 | H23.10 | H28.3修正
994 | 岩国土木建築事務所 | 新杉並橋 |  |  |  | A2橋台 | 12月 | RC | 橋台 | 底版 | 1.5 | 1.6 | 12.7 | --- | 高炉B種 | AE減水剤 | --- | --- | --- | --- | 33.1 | 7 | 44 | 0 |  | H21-A-007-01 | H21-A-007-01 | H24.3
995 | 岩国土木建築事務所 | 新杉並橋 |  |  |  | A2橋台 | 12月 | RC | 橋台 | たて壁① | 2.5 | 1.6 | 12.7 | --- | 高炉B種 | AE減水剤 | --- | 補強鉄筋A | 0.08 | 0.08 | 30.8 | 9 | 45.8 | 0 | 14 | H21-A-007-02 | H21-A-007-02 | H24.3
996 | 岩国土木建築事務所 | 新杉並橋 |  |  |  | A2橋台 | 1月 | RC | 橋台 | たて壁② | 2.5 | 1.6 | 12.7 | --- | 高炉B種 | AE減水剤 | --- | 補強鉄筋A | 0.08 | 0.08 | 30.3 | 6 | 43.2 | 0 | 22 | H21-A-007-03 | H21-A-007-03 | H24.3
997 | 岩国土木建築事務所 | 新杉並橋 |  |  |  | A2橋台 | 1月 | RC | 橋台 | 胸壁 | 2.5 | 1.6 | 12.7 | --- | 高炉B種 | AE減水剤 | --- | --- | 0.34 | --- | 32.1 | 6 | 41.4 | 0 | 11 | H21-A-007-04 | H21-A-007-04 | H24.3
998 | 柳井土木建築事務所 | 三宅橋 |  |  |  | A1橋台 | 4月 | RC | 橋台 | 底版 | 1.6 | 2.4 | 18.8 | --- | 高炉B種 | AE減水剤 | --- | --- | 0.12 | --- | 33.3 | 12 | 49.3 | 0 |  | H22-A-001-01 | H22-A-001-01 | H24.3
999 | 柳井土木建築事務所 | 三宅橋 |  |  |  | A1橋台 | 4月 | RC | 橋台 | たて壁 | 0.7 | 1.3 | 18.1 | --- | 高炉B種 | AE減水剤 | --- | --- | 0.3 | --- | 33.4 | 17 | 32.7 | 0 | 23 | H22-A-001-02 | H22-A-001-02 | H24.3
1000 | 柳井土木建築事務所 | 三宅橋 |  |  |  | A1橋台 | 5月 | RC | 橋台 | 胸壁 | 0.6 | 0.5 | 18.1 | --- | 高炉B種 | AE減水剤 | --- | --- | 0.49 | --- | 32.2 | 24 | 35.2 | 0 | 27 | H22-A-001-03 | H22-A-001-03 | H24.3
1001 | 柳井土木建築事務所 | 三宅橋 |  |  |  | A2橋台 | 5月 | RC | 橋台 | 底版 | 1.6 | 2.4 | 18.8 | --- | 高炉B種 | AE減水剤 | --- | --- | 0.12 | --- | 32.3 | 19 | 55.7 | 0 |  | H22-A-002-01 | H22-A-002-01 | H24.3
1002 | 柳井土木建築事務所 | 三宅橋 |  |  |  | A2橋台 | 5月 | RC | 橋台 | たて壁 | 0.7 | 1.3 | 18.1 | --- | 高炉B種 | AE減水剤 | --- | --- | 0.3 | --- | 34 | 20 | 46.5 | 0 | 13 | H22-A-002-02 | H22-A-002-02 | H24.3
1003 | 柳井土木建築事務所 | 三宅橋 |  |  |  | A2橋台 | 6月 | RC | 橋台 | 胸壁 | 0.6 | 0.5 | 18.1 | --- | 高炉B種 | AE減水剤 | --- | --- | 0.49 | --- | 32.3 | 32 | 45 | 0 | 29 | H22-A-002-03 | H22-A-002-03 | H24.3
1004 | 防府土木建築事務所 | ４号橋 |  |  |  | A2橋台 | 10月 | RC | 橋台 | 底版 | 1 | 3.5 | 9.2 | --- | 高炉B種 | AE減水剤 | --- | --- | 0.13 | --- | 34.4 | 18 | --- | 0 |  | H22-A-003-01 | H22-A-003-01 | H24.3 | H26.3一覧データ修正
1005 | 防府土木建築事務所 | ４号橋 |  |  |  | A2橋台 | 11月 | RC | 橋台 | たて壁 | 2.3 | 1.6 | 9.2 | --- | 高炉B種 | AE減水剤 | --- | --- | 0.1 | --- | 35.3 | 18 | 56.5 | 0 | 35 | H22-A-003-02 | H22-A-003-02 | H24.3
1006 | 防府土木建築事務所 | ４号橋 |  |  |  | A2橋台 | 11月 | RC | 橋台 | 胸壁① | 1.9 | 0.5 | 9.2 | --- | 高炉B種 | AE減水剤 | --- | --- | 0.32 | --- | 35.1 | 15 | 30.9 | 0 | 7 | H22-A-003-03 | H22-A-003-03 | H24.3 | H26.3一覧データ修正
1007 | 防府土木建築事務所 | ４号橋 |  |  |  | A2橋台 | 11月 | RC | 橋台 | 胸壁② | 0.8 | 0.5 | 9.2 | --- | 高炉B種 | AE減水剤 | --- | --- | 0.29 | --- | 35.8 | 17 | --- | 0 | 2 | H22-A-003-04 | H22-A-003-04 | H24.3
1008 | 美祢農林事務所 | 西ヶ谷地区 |  |  |  | 谷止工 | 3月 | 無筋 | その他 | その他 | 2 | 3.5 | 7.7 | --- | 高炉B種 | AE減水剤 | --- | --- | --- | --- | 35.2 | 12 | 42.6 | 0 |  | H21-X-006-01 | H21-X-006-01 | H24.3
1009 | 美祢農林事務所 | 西ヶ谷地区 |  |  |  | 谷止工 | 3月 | 無筋 | その他 | その他 | 2 | 2.7 | 10.5 | --- | 高炉B種 | AE減水剤 | --- | --- | --- | --- | 29 | 11 | 41 | 0 |  | H21-X-006-02 | H21-X-006-02 | H24.3
1010 | 美祢農林事務所 | 西ヶ谷地区 |  |  |  | 谷止工 | 3月 | 無筋 | その他 | その他 | 2 | 1.9 | 13 | --- | 高炉B種 | AE減水剤 | --- | --- | --- | --- | 31 | 10 | 38.9 | 0 |  | H21-X-006-03 | H21-X-006-03 | H24.3
1011 | 美祢農林事務所 | 西ヶ谷地区 |  |  |  | 谷止工 | 3 | 無筋 | その他 | その他 | 2 | 1.3 | 6.7 | --- | 高炉B種 | AE減水剤 | --- | --- | --- | --- | 30.6 | 10 | 39.7 | 0 |  | H21-X-006-04 | H21-X-006-04 | H24.3
1012 | 美祢農林事務所 | 西ヶ谷地区 |  |  |  | 谷止工 | 4 | 無筋 | その他 | その他 | 1.6 | 1.3 | 13.4 | --- | 高炉B種 | AE減水剤 | --- | --- | --- | --- | 31.6 | 16 | 40.4 | 0 |  | H21-X-006-05 | H21-X-006-05 | H24.3
1013 | 美祢農林事務所 | 美東北地区 |  |  |  | 谷止工 | 12 | 無筋 | その他 | その他 | 1.5 | 2.9 | 7.1 | --- | 高炉B種 | AE減水剤 | --- | --- | --- | --- | 33 | 10 | 34 | 0 |  | H22-X-001-01 | H22-X-001-01 | H24.3
1014 | 美祢農林事務所 | 美東北地区 |  |  |  | 谷止工 | 12 | 無筋 | その他 | その他 | 2 | 2.4 | 9.6 | --- | 高炉B種 | AE減水剤 | --- | --- | --- | --- | 32.5 | 8 | 29.6 | 0 |  | H22-X-001-02 | H22-X-001-02 | H24.3
1015 | 美祢農林事務所 | 美東北地区 |  |  |  | 谷止工 | 12 | 無筋 | その他 | その他 | 2 | 1.8 | 1.2 | --- | 高炉B種 | AE減水剤 | --- | --- | --- | --- | 31.8 | 10 | 37.2 | 0 |  | H22-X-001-03 | H22-X-001-03 | H24.3
1016 | 美祢農林事務所 | 美東北地区 |  |  |  | 谷止工 | 12 | 無筋 | その他 | その他 | 1.5 | 1.3 | 6.3 | --- | 高炉B種 | AE減水剤 | --- | --- | --- | --- | 30.1 | 8 | 12.4 | 0 |  | H22-X-001-04 | H22-X-001-04 | H24.3
1017 | 美祢農林事務所 | 美東北地区 |  |  |  | 谷止工 | 1月 | 無筋 | その他 | その他 | 1.5 | 1.3 | 6.6 | --- | 高炉B種 | AE減水剤 | --- | --- | --- | --- | 34.5 | 5 | 18.5 | 0 |  | H22-X-001-05 | H22-X-001-05 | H24.3
1018 | 美祢農林事務所 | 砥石場地区 |  |  |  | 谷止工① | 7月 | 無筋 | その他 | その他 | 1.8 | 1.8 | 13.5 | --- | 高炉B種 | AE減水剤 | --- | --- | --- | --- | 29.6 | 30 | 59.7 | 0 |  | H22-X-002-01 | H22-X-002-01 | H24.3
1019 | 美祢農林事務所 | 砥石場地区 |  |  |  | 谷止工① | 7月 | 無筋 | その他 | その他 | 1.5 | 1.4 | 11.9 | --- | 高炉B種 | AE減水剤 | --- | --- | --- | --- | 28.6 | 29 | 59 | 0 |  | H22-X-002-02 | H22-X-002-02 | H24.3
1020 | 美祢農林事務所 | 砥石場地区 |  |  |  | 谷止工② | 7月 | 無筋 | その他 | その他 | 1.7 | 2.3 | 11.6 | --- | 高炉B種 | AE減水剤 | --- | --- | --- | --- | 29.1 | 20.8 | 61 | 0 |  | H22-X-003-01 | H22-X-003-01 | H24.3
1021 | 美祢農林事務所 | 砥石場地区 |  |  |  | 谷止工② | 8 | 無筋 | その他 | その他 | 1.5 | 1.3 | 6.1 | --- | 高炉B種 | AE減水剤 | --- | --- | --- | --- | --- | 27 | 58 | 0 |  | H22-X-003-02 | H22-X-003-02 | H24.3
1022 | 美祢農林事務所 | 美東北地区 |  |  |  | 谷止工 | 11月 | 無筋 | その他 | その他 | 2 | 3.5 | 9.6 | --- | 高炉B種 | AE減水剤 | --- | --- | --- | --- | 29.6 | 13 | 45.1 | 0 |  | H21-X-007-01 | H21-X-007-01 | H24.3
1023 | 美祢農林事務所 | 美東北地区 |  |  |  | 谷止工 | 12 | 無筋 | その他 | その他 | 2 | 2.7 | 11.6 | --- | 高炉B種 | AE減水剤 | --- | --- | --- | --- | 26.9 | 13 | 43.8 | 0 |  | H21-X-007-02 | H21-X-007-02 | H24.3
1024 | 美祢農林事務所 | 美東北地区 |  |  |  | 谷止工 | 12 | 無筋 | その他 | その他 | 2 | 1.9 | 12 | --- | 高炉B種 | AE減水剤 | --- | --- | --- | --- | 29 | 15 | 44.6 | 0 |  | H21-X-007-03 | H21-X-007-03 | H24.3
1025 | 美祢農林事務所 | 美東北地区 |  |  |  | 谷止工 | 12 | 無筋 | その他 | その他 | 2 | 1.9 | 11.25 | --- | 高炉B種 | AE減水剤 | --- | --- | --- | --- | 31.1 | 7 | 32.5 | 0 |  | H21-X-007-04 | H21-X-007-04 | H24.3
1026 | 美祢農林事務所 | 美東北地区 |  |  |  | 谷止工 | 12 | 無筋 | その他 | その他 | 1.5 | 1.4 | 13.9 | --- | 高炉B種 | AE減水剤 | --- | --- | --- | --- | 32.4 | 15 | 29.3 | 0 |  | H21-X-007-05 | H21-X-007-05 | H24.3
1027 | 山口農林事務所 | 下小鯖字横張２ |  |  |  | 谷止工 | 4 | 無筋 | その他 | その他 | 1.8 | 2.8 | 9 | 9.5 | 高炉B種 | AE減水剤 | --- | --- | --- | --- | 31.8 | 23.5 | 41.8 | 0.15 |  | H21-X-011-01 | H21-X-011-01 | H24.11
1028 | 山口農林事務所 | 下小鯖字横張２ |  |  |  | 谷止工 | 3 | 無筋 | その他 | その他 | 1.3 | 3.1 | 9.5 | 9.5 | 高炉B種 | AE減水剤 | --- | --- | --- | --- | 33 | 27.8 | 35.9 | 0 |  | H21-X-012-01 | H21-X-012-01 | H24.11
1029 | 岩国土木建築事務所 | 新浴ケ原橋 |  |  |  | A2橋台 | 4 | RC | 橋台 | 底版 | 1.6 | 5 | 10.5 | --- | 高炉B種 | 高性能AE | --- | --- | --- | --- | 32.5 | 19 | 36.2 | 0 |  | H22-A-004-01 | H22-A-004-01 | H24.11
1030 | 岩国土木建築事務所 | 新浴ケ原橋 |  |  |  | A2橋台 | 4 | RC | 橋台 | たて壁① | 1.8 | 1.3 | 10.5 | --- | 高炉B種 | 高性能AE | --- | 補強鉄筋A | 0.31 | --- | 33 | 19 | 50.8 | 0 | 3 | H22-A-004-02 | H22-A-004-02 | H24.11
1031 | 岩国土木建築事務所 | 新浴ケ原橋 |  |  |  | A2橋台 | 5 | RC | 橋台 | たて壁② | 2.8 | 1.3 | 10.5 | --- | 高炉B種 | 高性能AE | --- | 補強鉄筋A | 0.32 | --- | 31.1 | 20 | 51.8 | 0 | 45 | H22-A-004-03 | H22-A-004-03 | H24.11
1032 | 岩国土木建築事務所 | 新浴ケ原橋 |  |  |  | A2橋台 | 6 | RC | 橋台 | その他 | 2.8 | 1.3 | 10.5 | --- | 高炉B種 | 高性能AE | --- | 補強鉄筋A | 0.33 | --- | 32.8 | 23 | 58.3 | 0 |  | H22-A-004-04 | H22-A-004-04 | H24.11
1033 | 防府土木建築事務所 | 第二千歳橋 |  |  |  | A1橋台 | 1 | RC | 橋台 | たて壁 | 2.1 | 1.3 | 8.2 | --- | 高炉B種 | AE減水剤 | --- | 補強鉄筋A | 0.31 | --- | 35.4 | 7 | 36.2 | 0 | 21 | H22-A-006-02 | H22-A-006-02 | H24.11
1034 | 防府土木建築事務所 | 第二千歳橋 |  |  |  | A1橋台 | 1 | RC | 橋台 | 胸壁 | 0.5 | 0.5 | 8.2 | --- | 高炉B種 | AE減水剤 | --- | --- | --- | --- | 38.9 | 10.9 | 13.6 | 0 | 13 | H22-A-006-03 | H22-A-006-03 | H24.11
1035 | 岩国土木建築事務所 | 新杉栄橋 |  |  |  | A1橋台 | 12 | RC | 橋台 | 底版 | 3 | 5.5 | 12.9 | --- | 普通 | AE減水剤 | --- | --- | --- | --- | --- | 7 | 57.6 | 0 |  | H23-A-005-01 | H23-A-005-01 | H24.11
1036 | 岩国土木建築事務所 | 新杉栄橋 |  |  |  | A1橋台 | 1 | RC | 橋台 | たて壁 | 3.6 | 1.6 | 12.7 | --- | 普通 | AE減水剤 | --- | 補強鉄筋A | 0.19 | --- | 31.1 | 6 | 38.6 | 0.06 | 27 | H23-A-005-02 | H23-A-005-02 | H24.11
1037 | 岩国土木建築事務所 | 新杉栄橋 |  |  |  | A1橋台 | 2 | RC | 橋台 | 胸壁 | 2.1 | 0.6 | 12.7 | --- | 普通 | AE減水剤 | --- | 補強鉄筋B | 0.61 | --- | 32.5 | 7 | 28.8 | 0 | 11 | H23-A-005-03 | H23-A-005-03 | H24.11
1038 | 柳井土木建築事務所 | 柳井港伊保庄地区護岸 |  |  |  | 護岸 | 10月 | 無筋 | その他 | その他 | 3 | 1.2 | --- | --- | 高炉B種 | AE減水剤 | --- | --- | --- | --- | 26 | 19 | --- | 0 |  | H24-X-001-01 | H24-X-001-01 | H25.3
1039 | 柳井土木建築事務所 | 平生港戎ヶ下地区護岸 |  |  |  | 護岸 | 10月 | 無筋 | その他 | その他 | 2.1 | 0.8 | --- | --- | 高炉B種 | AE減水剤 | --- | --- | --- | --- | 26 | 20 | --- | 0 |  | H24-X-002-01 | H24-X-002-01 | H25.3
1040 | 防府土木建築事務所 | 新神田橋 |  |  |  | A1橋台 | 1 | RC | 橋台 | 底版 | 1.1 | 4 | 7.2 | --- | 高炉B種 | AE減水剤 | --- | --- | --- | --- | 35.5 | 5 | --- | 0 |  | H23-A-006-01 | H23-A-006-01 | H25.3
1041 | 防府土木建築事務所 | 新神田橋 |  |  |  | A1橋台 | 2 | RC | 橋台 | たて壁① | 3.6 | 1.3 | 7.2 | --- | 高炉B種 | AE減水剤 | --- | --- | 0.08 | 0.08 | 34.6 | 8 | 34 | 0 | 11 | H23-A-006-02 | H23-A-006-02 | H25.3
1042 | 防府土木建築事務所 | 新神田橋 |  |  |  | A1橋台 | 2 | RC | 橋台 | たて壁② | 1.3 | 1.3 | 7.2 | --- | 高炉B種 | AE減水剤 | --- | --- | 0.08 | 0.08 | 35.3 | 8 | 26 | 0 | 14 | H23-A-006-03 | H23-A-006-03 | H25.3
1043 | 防府土木建築事務所 | 新神田橋 |  |  |  | A1橋台 | 2 | RC | 橋台 | 胸壁 | 0.6 | 0.5 | 7.2 | --- | 高炉B種 | AE減水剤 | --- | --- | 0.2 | 0.2 | 35.5 | 8 | --- | 0 | 6 | H23-A-006-04 | H23-A-006-04 | H25.3
1044 | 周南土木建築事務所 | こうじや橋 |  |  |  | A1橋台 | 12 | RC | 橋台 | 底版 | 1 | 3.5 | 31.1 | --- | 高炉B種 | AE減水剤 | --- | --- | --- | --- | 31.6 | 18 | --- | 0 |  | H23-A-007-01 | H23-A-007-01 | H25.3
1045 | 周南土木建築事務所 | こうじや橋 |  |  |  | A1橋台 | 12 | RC | 橋台 | たて壁① | 2.7 | 1.2 | 31.1 | 5 | 高炉B種 | AE減水剤 | --- | --- | 0.08 | 0.08 | 31.6 | 13 | 40.4 | 0 | 11 | H23-A-007-02 | H23-A-007-02 | H25.3 | H28.3修正
1046 | 周南土木建築事務所 | こうじや橋 |  |  |  | A1橋台 | 12 | RC | 橋台 | たて壁② | 1.6 | 1.2 | 31.1 | 5 | 高炉B種 | AE減水剤 | --- | --- | 0.08 | 0.08 | 32.5 | 11 | 37.3 | 0 | 7 | H23-A-007-03 | H23-A-007-03 | H25.3 | H28.3修正
1047 | 周南土木建築事務所 | こうじや橋 |  |  |  | A1橋台 | 1 | RC | 橋台 | 胸壁 | 0.6 | 0.4 | 31.1 | 5 | 高炉B種 | AE減水剤 | --- | --- | 0.25 | 0.25 | 31.5 | 12 | 13.4 | 0 | 28 | H23-A-007-04 | H23-A-007-04 | H25.3 | H28.3修正
1048 | 周南土木建築事務所 | こうじや橋 |  |  |  | 地覆・縁石 | 11 | RC | その他 | その他 | 0.8 | 0.6 | --- | --- | 高炉B種 | AE減水剤 | --- | --- | --- | --- | 33.2 | 14 | 15.9 | 0 |  | H23-X-001-01 | H23-X-001-01 | H25.3
1049 | 防府土木建築事務所 | 三田尻ポンプ場 |  |  |  | 川裏函体部① | 2 | RC | その他 | 底版 | 0.9 | 12.4 | 16 | --- | 高炉B種 | AE減水剤 | --- | --- | --- | --- | 32.6 | 8 | 17.2 | 0 |  | H23-X-002-01 | H23-X-002-01 | H25.3
1050 | 防府土木建築事務所 | 三田尻ポンプ場 |  |  |  | 川裏函体部① | 3月 | RC | その他 | 頂版・側壁 | 3 | 0.5 | 16 | --- | 高炉B種 | AE減水剤 | --- | --- | --- | --- | 35.2 | 11 | 20.7 | 0 |  | H23-X-002-02 | H23-X-002-02 | H25.3 | H28.3修正
1051 | 防府土木建築事務所 | 三田尻ポンプ場 |  |  |  | 川裏函体部① | 3月 | RC | その他 | 頂版・側壁 | 1 | 0.5 | 16 | --- | 高炉B種 | AE減水剤 | --- | --- | --- | --- | 34.2 | 11 | 22 | 0 |  | H23-X-002-03 | H23-X-002-03 | H25.3 | H28.3修正
1052 | 防府土木建築事務所 | 三田尻ポンプ場 |  |  |  | 川裏函体部① | 5月 | RC | その他 | 頂版等 | 3.6 | 0.6 | 11 | --- | 高炉B種 | AE減水剤 | --- | --- | --- | --- | 31.6 | 18 | 32.1 | 0 |  | H23-X-002-04 | H23-X-002-04 | H25.3
1053 | 防府土木建築事務所 | 三田尻ポンプ場 |  |  |  | 川裏函体部② | 1 | RC | その他 | 底版 | 0.6 | 8.4 | 15.5 | --- | 高炉B種 | AE減水剤 | --- | --- | --- | --- | 34.1 | 9 | 17.4 | 0 |  | H23-X-003-01 | H23-X-003-01 | H25.3
1054 | 防府土木建築事務所 | 三田尻ポンプ場 |  |  |  | 川裏函体部② | 2 | RC | その他 | 頂版・側壁 | 3 | 0.5 | 15.5 | --- | 高炉B種 | AE減水剤 | --- | --- | --- | --- | 35.2 | 6 | 17.8 | 0 |  | H23-X-003-02 | H23-X-003-02 | H25.3 | H28.3修正
1055 | 防府土木建築事務所 | 三田尻ポンプ場 |  |  |  | 護岸・場所打擁壁 | 6月 | RC | 擁壁 | たて壁 | 2.7 | 0.5 | 10.4 | --- | 高炉B種 | AE減水剤 | --- | --- | --- | --- | 29 | 24 | 35.4 | 0 |  | H23-X-004-01 | H23-X-004-01 | H25.3
1056 | 柳井土木建築事務所 | 橋梁（大内川） |  |  |  | A2橋台 | 2月 | RC | 橋台 | 底版 | 1.4 | 2 | 5.3 | --- | 高炉B種 | AE減水剤 | --- | --- | --- | --- | 35.9 | 10 | --- | 0 |  | H23-A-008-01 | H23-A-008-01 | H25.12
1057 | 柳井土木建築事務所 | 橋梁（大内川） |  |  |  | A2橋台 | 2月 | RC | 橋台 | 胸壁 | 1.2 | 0.5 | 5.3 | --- | 高炉B種 | AE減水剤 | --- | --- | 0.55 | --- | 34.7 | 8 | 27.2 | 0 | 7 | H23-A-008-02 | H23-A-008-02 | H25.12
1058 | 柳井土木建築事務所 | 橋梁（大内川） |  |  |  | A1橋台 | 2月 | RC | 橋台 | 底版 | 1.4 | 4.5 | 5.3 | --- | 高炉B種 | AE減水剤 | --- | --- | 0.04 | --- | --- | 9 | 9 | 0 |  | H23-A-009-01 | H23-A-009-01 | H25.12
1059 | 柳井土木建築事務所 | 橋梁（大内川） |  |  |  | A1橋台 | 2月 | RC | 橋台 | たて壁 | 2 | 1.4 | 5.3 | --- | 高炉B種 | AE減水剤 | --- | 補強鉄筋B | 0.21 | --- | --- | 22 | 46.1 | 0 | 14 | H23-A-009-02 | H23-A-009-02 | H25.12
1060 | 柳井土木建築事務所 | 橋梁（大内川） |  |  |  | A1橋台 | 3月 | RC | 橋台 | 胸壁 | 1.2 | 0.5 | 5.3 | --- | 高炉B種 | AE減水剤 | --- | --- | 0.41 | --- | --- | 10 | 24.6 | 0 | 9 | H23-A-009-03 | H23-A-009-03 | H25.12
1061 | 周南港湾管理事務所 | 徳山下松港 |  |  |  | 鋼管矢板上部工1スパン | 8月 | RC | その他 | たて壁 | 3.9 | 1.9 | --- | --- | 高炉B種 | AE減水剤 | --- | --- | --- | --- | 32.6 | 32 | --- | 0 |  | H23-X-005-01 | H23-X-005-01 | H25.12
1062 | 周南港湾管理事務所 | 徳山下松港 |  |  |  | 鋼管矢板上部工2・4スパン | 9月 | RC | その他 | たて壁 | 3.9 | 1.9 | --- | --- | 高炉B種 | AE減水剤 | --- | --- | --- | --- | 33.5 | 26.5 | --- | 0 |  | H23-X-006-01 | H23-X-006-01 | H25.12
1063 | 周南港湾管理事務所 | 徳山下松港 |  |  |  | 鋼管矢板上部工3スパン | 8 | RC | その他 | たて壁 | 3.9 | 1.9 | --- | --- | 高炉B種 | AE減水剤 | --- | --- | --- | --- | 33.1 | 32 | 50.2 | 0 |  | H23-X-007-01 | H23-X-007-01 | H25.12
1064 | 周南港湾管理事務所 | 徳山下松港 |  |  |  | 鋼管矢板上部工5・7スパン | 9月 | RC | その他 | たて壁 | 3.9 | 1.9 | --- | --- | 高炉B種 | AE減水剤 | --- | --- | --- | --- | 31.8 | 31 | --- | 0 |  | H23-X-008-01 | H23-X-008-01 | H25.12
1065 | 周南港湾管理事務所 | 徳山下松港 |  |  |  | 鋼管矢板上部工6・8スパン | 9 | RC | その他 | たて壁 | 3.9 | 1.9 | --- | --- | 高炉B種 | AE減水剤 | --- | --- | --- | --- | 32.1 | 26 | --- | 0 |  | H23-X-009-01 | H23-X-009-01 | H25.12
1066 | 周南港湾管理事務所 | 徳山下松港 |  |  |  | 鋼管矢板上部工9・11スパン | 9 | RC | その他 | たて壁 | 3.9 | 1.9 | --- | --- | 高炉B種 | AE減水剤 | --- | --- | --- | --- | 31.8 | 30 | --- | 0 |  | H23-X-010-01 | H23-X-010-01 | H25.12
1067 | 周南港湾管理事務所 | 徳山下松港 |  |  |  | 鋼管矢板上部工10・12スパン | 10 | RC | その他 | たて壁 | 3.9 | 1.9 | --- | --- | 高炉B種 | AE減水剤 | --- | --- | --- | --- | 34.9 | 19 | --- | 0 |  | H23-X-011-01 | H23-X-011-01 | H25.12
1068 | 周南港湾管理事務所 | 徳山下松港 |  |  |  | 鋼管矢板上部工13・15スパン | 10 | RC | その他 | たて壁 | 3.9 | 1.9 | --- | --- | 高炉B種 | AE減水剤 | --- | --- | --- | --- | 28 | 19 | 60.3 | 0 |  | H23-X-012-01 | H23-X-012-01 | H25.12
1069 | 周南港湾管理事務所 | 徳山下松港 |  |  |  | 鋼管矢板上部工14・16スパン | 11 | RC | その他 | たて壁 | 3.9 | 1.9 | --- | --- | 高炉B種 | AE減水剤 | --- | --- | --- | --- | 34.8 | 18 | 53.4 | 0 |  | H23-X-013-01 | H23-X-013-01 | H25.12
1070 | 周南港湾管理事務所 | 徳山下松港 |  |  |  | 鋼管矢板上部工17スパン | 12 | RC | その他 | たて壁 | 3.9 | 1.9 | --- | --- | 高炉B種 | AE減水剤 | --- | --- | --- | --- | 29 | 10 | --- | 0 |  | H23-X-014-01 | H23-X-014-01 | H25.12
1071 | 周南港湾管理事務所 | 徳山下松港 |  |  |  | 鋼管矢板上部工18・20スパン | 10 | RC | その他 | たて壁 | 3.9 | 1.9 | --- | --- | 高炉B種 | AE減水剤 | --- | --- | --- | --- | 33.6 | 22 | --- | 0 |  | H23-X-015-01 | H23-X-015-01 | H25.12
1072 | 周南港湾管理事務所 | 徳山下松港 |  |  |  | 鋼管矢板上部工19・21スパン | 11 | RC | その他 | たて壁 | 3.9 | 1.9 | --- | --- | 高炉B種 | AE減水剤 | --- | --- | --- | --- | 38.4 | 13 | --- | 0 |  | H23-X-016-01 | H23-X-016-01 | H25.12
1073 | 周南港湾管理事務所 | 徳山下松港 |  |  |  | 鋼管矢板上部工22・24スパン | 11 | RC | その他 | たて壁 | 3.9 | 1.9 | --- | --- | 高炉B種 | AE減水剤 | --- | --- | --- | --- | 34.2 | 13 | 44.7 | 0 |  | H23-X-017-01 | H23-X-017-01 | H25.12
1074 | 周南港湾管理事務所 | 徳山下松港 |  |  |  | 鋼管矢板上部工23・25スパン | 11 | RC | その他 | たて壁 | 3.9 | 1.9 | --- | --- | 高炉B種 | AE減水剤 | --- | --- | --- | --- | 34.4 | 18 | --- | 0 |  | H23-X-018-01 | H23-X-018-01 | H25.12
1075 | 周南港湾管理事務所 | 徳山下松港 |  |  |  | 鋼管矢板上部工26・28スパン | 11 | RC | その他 | たて壁 | 3.9 | 1.9 | --- | --- | 高炉B種 | AE減水剤 | --- | --- | --- | --- | 37.2 | 14 | --- | 0 |  | H23-X-019-01 | H23-X-019-01 | H25.12
1076 | 周南港湾管理事務所 | 徳山下松港 |  |  |  | 鋼管矢板上部工27・29スパン | 10 | RC | その他 | たて壁 | 3.9 | 1.9 | --- | --- | 高炉B種 | AE減水剤 | --- | --- | --- | --- | 36.6 | 20 | --- | 0 |  | H23-X-020-01 | H23-X-020-01 | H25.12
1077 | 防府土木建築事務所 | 新神田橋（仮称） |  |  |  | A2橋台 | 12月 | RC | 橋台 | 底版 | 1.1 | 1.3 | 7.2 | --- | 高炉B種 | AE減水剤 | --- | --- | --- | --- | 34.2 | 11 | --- | 0 |  | H24-A-005-01 | H24-A-005-01 | H25.12
1078 | 防府土木建築事務所 | 新神田橋（仮称） |  |  |  | A2橋台 | 12月 | RC | 橋台 | たて壁① | 2.7 | 1.3 | 7.2 | --- | 高炉B種 | AE減水剤 | --- | --- | 0.08 | --- | 34.7 | 8 | 40.2 | 0 | 6 | H24-A-005-02 | H24-A-005-02 | H25.12
1079 | 防府土木建築事務所 | 新神田橋（仮称） |  |  |  | A2橋台 | 12月 | RC | 橋台 | たて壁② | 2.6 | 1.3 | 7.2 | --- | 高炉B種 | AE減水剤 | --- | --- | 0.08 | --- | 35.4 | 9 | 37.8 | 0 | 8 | H24-A-005-03 | H24-A-005-03 | H25.12
1080 | 宇部土木建築事務所 | 糸根川 |  |  |  | 2号樋門本体工 | 4月 | RC | BOX | 底版 | 0.6 | 17.9 | 4.9 | --- | 高炉B種 | AE減水剤 | --- | --- | --- | --- | 31.6 | 21 | --- | 0 |  | H24-B-001-01 | H24-B-001-01 | H25.12
1081 | 宇部土木建築事務所 | 糸根川 |  |  |  | 2号樋門本体工 | 5月 | RC | BOX | 側壁・頂版 | 2 | 0.4 | 2.9 | 2.75 | 高炉B種 | AE減水剤 | --- | --- | 0.25 | --- | 33.6 | 22 | 40.6 | 0 |  | H24-B-001-02 | H24-B-001-02 | H25.12
1082 | 長門土木建築事務所 | 長門秋芳線 |  |  |  | ボックスカルバート 側壁・頂版 | 3 | RC | BOX | 側壁・頂版 | 2.3 | 0.5 | 4.1 | --- | 高炉B種 | AE減水剤 | --- | --- | 0.2 | --- | 38.8 | 9 | 23.9 | 0 |  | H24-B-002-02 | H24-B-002-02 | H25.12
1083 | 防府土木建築事務所 | 新大崎橋 |  |  |  | P3橋脚 | 1 | RC | 橋脚 | 底版 | 1.9 | 6.7 | 8.4 | --- | 高炉B種 | AE減水剤 | --- | --- | --- | --- | 34.5 | 8 | --- | 0 |  | H24-P-001-01 | H24-P-001-01 | H25.12
1084 | 防府土木建築事務所 | 新大崎橋 |  |  |  | P3橋脚 | 1 | RC | 橋脚 | 柱 | 4.7 | 2.3 | 6 | --- | 高炉B種 | AE減水剤 | --- | --- | 0.17 | --- | 34.3 | 8 | 42 | 0 |  | H24-P-001-02 | H24-P-001-02 | H25.12
1085 | 防府土木建築事務所 | 新大崎橋 |  |  |  | P3橋脚 | 2 | RC | 橋脚 | 柱 | 4.7 | 2.3 | 6 | --- | 高炉B種 | AE減水剤 | --- | --- | 0.17 | --- | 32.8 | 11 | --- | 0 |  | H24-P-001-03 | H24-P-001-03 | H25.12
1086 | 防府土木建築事務所 | 新大崎橋 |  |  |  | P3橋脚 | 3 | RC | 橋脚 | 頂版 | 2.8 | 2.3 | 11.7 | --- | 高炉B種 | AE減水剤 | --- | --- | --- | --- | 32.2 | 13 | 45 | 0 |  | H24-P-001-04 | H24-P-001-04 | H25.12
1087 | 宇部土木建築事務所 | 前場川 |  |  |  | 擁壁護岸(右岸） | 4月 | 無筋 | 擁壁 | 躯体 | 2.11 | 0.8 | 6 | 3 | 高炉B種 | AE減水剤 | --- | --- | --- | --- | 31.9 | 13 | 42.3 | 0 |  | H24-W-001-03 | H24-W-001-03 | H25.12
1088 | 宇部土木建築事務所 | 糸根川 |  |  |  | 2号樋門本体工 | 5月 | RC | その他 | その他 | 2.7 | --- | --- | --- | 高炉B種 | AE減水剤 | --- | --- | --- | --- | 32.9 | 20 | --- | 0 |  | H24-X-008-01 | H24-X-008-01 | H25.12
1089 | 岩国港湾管理事務所 | 岩国港 |  |  |  | 防波堤1スパン | 4月 | RC | その他 | 頂版 | 1.9 | 3.9 | 10 | --- | 高炉B種 | AE減水剤 | --- | --- | --- | --- | 29.3 | 14 | 59 | 0 |  | H24-X-003-01 | H24-X-003-01 | H25.12
1090 | 岩国港湾管理事務所 | 岩国港 |  |  |  | 防波堤2スパン | 3月 | RC | その他 | 底版 | 1.8 | 3.9 | 10 | --- | 高炉B種 | AE減水剤 | --- | --- | --- | --- | 27.3 | 17 | 37.8 | 0 |  | H24-X-004-01 | H24-X-004-01 | H25.12
1091 | 周南港湾管理事務所 | 徳山下松港 |  |  |  | 上部工(鋼管矢板2)⑤ | 12 | RC | その他 | たて壁 | 3.9 | 1.9 | 5.1 | --- | 高炉B種 | AE減水剤 | --- | --- | 0.05 | --- | 37.4 | 8 | 47.3 | 0 |  | H24-X-005-01 | H24-X-005-01 | H25.12
1092 | 周南港湾管理事務所 | 徳山下松港 |  |  |  | 上部工(鋼管矢板2)⑩ | 11 | RC | その他 | たて壁 | 3.9 | 1.9 | 5.1 | --- | 高炉B種 | AE減水剤 | --- | --- | 0.05 | --- | 38.1 | 14 | 59.8 | 0 |  | H24-X-006-01 | H24-X-006-01 | H25.12
1093 | 周南港湾管理事務所 | 徳山下松港 |  |  |  | 上部工(鋼管矢板2)⑬ | 11 | RC | その他 | たて壁 | 3.9 | 1.9 | 5.1 | --- | 高炉B種 | AE減水剤 | --- | --- | 0.05 | --- | 36.3 | 14 | 48.9 | 0 |  | H24-X-007-01 | H24-X-007-01 | H25.12
1094 | 宇部土木建築事務所 | 橋梁（美祢油谷） |  |  |  | Ａ1橋台工 | 11月 | RC | 橋台 | 底版 | 1.5 | 6.5 | 14.51 | --- | 高炉B種 | AE減水剤 | --- | --- | --- | --- | 33.2 | 13 | --- | 0 |  | H24-A-001-01 | H24-A-001-01 | H26.3
1095 | 宇部土木建築事務所 | 橋梁（美祢油谷） |  |  |  | Ａ1橋台工 | 11月 | RC | 橋台 | たて壁① | 3.6 | 2.6 | 13.39 | --- | 高炉B種 | AE減水剤 | --- | 補強鉄筋A | 0.3 | --- | 36.2 | 13 | 67.1 | 0 | 12 | H24-A-001-02 | H24-A-001-02 | H26.3
1096 | 宇部土木建築事務所 | 橋梁（美祢油谷） |  |  |  | Ａ1橋台工 | 1月 | RC | 橋台 | たて壁② | 2.2 | 2.6 | 13.39 | --- | 高炉B種 | AE減水剤 | --- | 補強鉄筋A | 0.3 | --- | 37 | 6 | 54.2 | 0 | 55 | H24-A-001-03 | H24-A-001-03 | H26.3
1097 | 宇部土木建築事務所 | 橋梁（美祢油谷） |  |  |  | Ａ1橋台工 | 2月 | RC | 橋台 | 胸壁 | 3.4 | 0.7 | 13.35 | --- | 高炉B種 | AE減水剤 | --- | 補強鉄筋B | 0.51 | --- | 35.8 | 9 | 45 | 0 | 11 | H24-A-001-04 | H24-A-001-04 | H26.3
1098 | 宇部土木建築事務所 | 前場橋 |  |  |  | A1橋台 | 12月 | RC | 橋台 | たて壁① | 1.8 | 1.5 | 15.02 | --- | 高炉B種 | AE減水剤 | --- | 補強鉄筋A+B | 0.27 | --- | 37.9 | 12.5 | 45.5 | 0 | 12 | H24-A-002-01 | H24-A-002-01 | H26.3
1099 | 宇部土木建築事務所 | 前場橋 |  |  |  | A1橋台 | 12月 | RC | 橋台 | たて壁② | 2.06 | 1.5 | 15.02 | --- | 高炉B種 | AE減水剤 | --- | 補強鉄筋A+B | 0.29 | --- | 36.6 | 11.5 | 43.6 | 0 | 15 | H24-A-002-02 | H24-A-002-02 | H26.3
1100 | 宇部土木建築事務所 | 前場橋 |  |  |  | A1橋台 | 3月 | RC | 橋台 | 胸壁 | 0.7 | 0.5 | 14.78 | --- | 高炉B種 | AE減水剤 | --- | 補強鉄筋A+B | 0.73 | --- | 38 | 15.6 | 23.2 | 0 | 78 | H24-A-002-03 | H24-A-002-03 | H26.3 | H27.8修正
1101 | 周南土木建築事務所 | １号橋 |  |  |  | A2橋台 | 12月 | RC | 橋台 | たて壁① | 2.5 | 1.2 | 8.4 | --- | 高炉B種 | AE減水剤 | --- | --- | 0.08 | --- | 33.3 | 9 | 36.4 | 0 | 11 | H24-A-003-01 | H24-A-003-01 | H26.3
1102 | 周南土木建築事務所 | １号橋 |  |  |  | A2橋台 | 1月 | RC | 橋台 | たて壁② | 1.3 | 1.2 | 8.4 | --- | 高炉B種 | AE減水剤 | --- | --- | 0.08 | --- | 33.2 | 11 | 36.9 | 0 | 13 | H24-A-003-02 | H24-A-003-02 | H26.3 | H27.8修正
1103 | 周南土木建築事務所 | １号橋 |  |  |  | A2橋台 | 1月 | RC | 橋台 | 胸壁 | 0.5 | 0.4 | 8.4 | --- | 高炉B種 | AE減水剤 | --- | --- | 0.25 | --- | --- | 8 | 36.7 | 0 | 1 | H24-A-003-03 | H24-A-003-03 | H26.3
1104 | 防府土木建築事務所 | 新大崎橋（仮称） |  |  |  | A2橋台 | 2月 | RC | 橋台 | 底版 | 1.9 | 5.4 | 17.38 | --- | 高炉B種 | AE減水剤 | --- | --- | 0.11 | --- | --- | 10.9 | 41.5 | 0 |  | H24-A-004-01 | H24-A-004-01 | H26.3
1105 | 防府土木建築事務所 | 新大崎橋（仮称） |  |  |  | A2橋台 | 2月 | RC | 橋台 | たて壁 | 1.8 | 2.2 | 17.38 | --- | 高炉B種 | AE減水剤 | --- | 補強鉄筋A+B | 0.26 | 0.04 | --- | 13.5 | 41.9 | 0 | 6 | H24-A-004-02 | H24-A-004-02 | H26.3
1106 | 柳井土木建築事務所 | 宮崎橋 |  |  |  | A1橋台 | 2月 | RC | 橋台 | 底版 | 1.5 | 4.5 | 10.84 | --- | 高炉B種 | AE減水剤 | --- | --- | 0.02 | --- | 36.8 | 9 | 40.5 | 0 |  | H24-A-006-01 | H24-A-006-01 | H26.3
1107 | 柳井土木建築事務所 | 宮崎橋 |  |  |  | A1橋台 | 3月 | RC | 橋台 | たて壁 | 1.7 | 2.2 | 10.74 | --- | 高炉B種 | AE減水剤 | --- | --- | 0.05 | --- | 37.6 | 12 | 45.5 | 0.04 | 17 | H24-A-006-02 | H24-A-006-02 | H26.3 | H27.8修正
1108 | 柳井土木建築事務所 | 宮崎橋 |  |  |  | A2橋台 | 3月 | RC | 橋台 | 底版 | 1.8 | 4.5 | 10.94 | --- | 高炉B種 | AE減水剤 | --- | --- | 0.04 | --- | 37.8 | 9 | 51.2 | 0 |  | H24-A-007-01 | H24-A-007-01 | H26.3 | H27.8修正
1109 | 柳井土木建築事務所 | 宮崎橋 |  |  |  | A2橋台 | 3月 | RC | 橋台 | たて壁 | 1.4 | 2.2 | 10.73 | --- | 高炉B種 | AE減水剤 | --- | --- | 0.05 | --- | 36.6 | 15 | 46.2 | 0.15 | 20 | H24-A-007-02 | H24-A-007-02 | H26.3 | H27.8修正
1110 | 柳井土木建築事務所 | 隅田橋 |  |  |  | A1橋台 | 2月 | RC | 橋台 | 底版 | 1.6 | 4.5 | 8.75 | --- | 高炉B種 | AE減水剤 | --- | --- | 0.02 | --- | 39.5 | 8 | 44.7 | 0 |  | H24-A-008-01 | H24-A-008-01 | H26.3
1111 | 柳井土木建築事務所 | 隅田橋 |  |  |  | A1橋台 | 3月 | RC | 橋台 | たて壁 | 2 | 2 | 8.44 | --- | 高炉B種 | AE減水剤 | --- | --- | 0.05 | --- | 39.3 | 9 | 45.9 | 0 | 20 | H24-A-008-02 | H24-A-008-02 | H26.3
1112 | 柳井土木建築事務所 | 隅田橋 |  |  |  | A2橋台 | 2月 | RC | 橋台 | 底版 | 1.8 | 4.5 | 7.58 | --- | 高炉B種 | AE減水剤 | --- | --- | 0.02 | --- | 39.5 | 10.5 | 48.9 | 0 |  | H24-A-009-01 | H24-A-009-01 | H26.3
1113 | 柳井土木建築事務所 | 隅田橋 |  |  |  | A2橋台 | 3月 | RC | 橋台 | たて壁 | 1.8 | 2 | 7.44 | --- | 高炉B種 | AE減水剤 | --- | --- | 0.05 | --- | 39.3 | 11 | 49.8 | 0 | 20 | H24-A-009-02 | H24-A-009-02 | H26.3
1114 | 防府土木建築事務所 | 三田尻ポンプ場 |  |  |  | M1擁壁 | 3月 | RC | 擁壁 | 底版 | 1.2 | 6 | 7 | --- | 普通 | AE減水剤 | --- | --- | --- | --- | 32.1 | 12 | 46.5 | 0 |  | H24-X-011-01 | H24-X-011-01 | H26.3
1115 | 防府土木建築事務所 | 三田尻ポンプ場 |  |  |  | M1擁壁 | 3月 | RC | 擁壁 | たて壁 | 2.7 | 1 | 7 | --- | 普通 | AE減水剤 | --- | --- | 0.13 | --- | 32.2 | 15 | 43.2 | 0 | 7 | H24-X-011-02 | H24-X-011-02 | H26.3 | H27.8修正
1116 | 防府土木建築事務所 | 三田尻ポンプ場 |  |  |  | M1擁壁 | 4月 | RC | 擁壁 | たて壁 | 4.6 | 1 | 7 | --- | 普通 | AE減水剤 | --- | --- | 0.13 | --- | 32.2 | 14 | 51.1 | 0 | 25 | H24-X-011-03 | H24-X-011-03 | H26.3 | H27.8修正
1117 | 防府土木建築事務所 | 三田尻ポンプ場 |  |  |  | M2擁壁 | 3月 | RC | 擁壁 | 底版 | 1.2 | 4.5 | 6.1 | --- | 普通 | AE減水剤 | --- | --- | --- | --- | 32.2 | 18 | 47.1 | 0 |  | H24-X-012-01 | H24-X-012-01 | H26.3 | H27.8修正
1118 | 防府土木建築事務所 | 三田尻ポンプ場 |  |  |  | M2擁壁 | 3月 | RC | 擁壁 | たて壁 | 1 | 0.6 | 6.1 | --- | 普通 | AE減水剤 | --- | --- | 0.22 | --- | 32.1 | 16 | --- | 0 | 2 | H24-X-012-02 | H24-X-012-02 | H26.3 | H27.8修正
1119 | 防府土木建築事務所 | 三田尻ポンプ場 |  |  |  | M2擁壁 | 4月 | RC | 擁壁 | たて壁 | 4.6 | 0.6 | 6.1 | --- | 普通 | AE減水剤 | --- | --- | 0.22 | --- | 33 | 17 | 46 | 0 | 15 | H24-X-012-03 | H24-X-012-03 | H26.3 | H27.8修正
1120 | 下関土木建築事務所 | 石原橋 |  |  |  | A1橋台 | 2 | RC | 橋台 | 底板 | 1 | 4.2 | 15.62 | --- | 高炉B種 | AE減水剤 | --- | --- | --- | --- | 33.9 | --- | --- | 0 | --- | H25-A-001-01 | H25-A-001-01 | H26.9
1121 | 下関土木建築事務所 | 石原橋 |  |  |  | A1橋台 | 2 | RC | 橋台 | たて壁① | 2.5 | 1.4 | 15.62 | --- | 高炉B種 | AE減水剤 | --- | 補強鉄筋A+B | 0.3 | --- | 37.3 | 11 | 47.9 | 0.06 | 12 | H25-A-001-02 | H25-A-001-02 | H26.9
1122 | 下関土木建築事務所 | 石原橋 |  |  |  | A1橋台 | 4月 | RC | 橋台 | たて壁② | 2.543 | 1.4 | 15.62 | --- | 高炉B種 | AE減水剤 | --- | 補強鉄筋A+B | 0.3 | --- | 36 | 16 | 56.7 | 0.1 | 43 | H25-A-001-03 | H25-A-001-03 | H26.9
1123 | 下関土木建築事務所 | 石原橋 |  |  |  | A1橋台 | 4月 | RC | 橋台 | 胸壁 | 0.937 | 0.4 | 15.36 | --- | 高炉B種 | AE減水剤 | 膨張材 | --- | 0.61 | --- | 36.5 | 21 | 32.4 | 0.06 | 10 | H25-A-001-04 | H25-A-001-04 | H26.9
1124 | 下関土木建築事務所 | 石原橋 |  |  |  | A2橋台 | 1 | RC | 橋台 | 底板 | 1 | 3.4 | 22.61 | --- | 高炉B種 | AE減水剤 | --- | --- | --- | --- | 33.8 | --- | --- | 0 | --- | H25-A-002-01 | H25-A-002-01 | H26.9
1125 | 下関土木建築事務所 | 石原橋 |  |  |  | A2橋台 | 1 | RC | 橋台 | たて壁① | 2.5 | 1.4 | 22.61 | --- | 高炉B種 | AE減水剤 | --- | 補強鉄筋A+B | 0.3 | --- | 34.5 | 11 | 46.7 | 0.1 | 11 | H25-A-002-02 | H25-A-002-02 | H26.9
1126 | 下関土木建築事務所 | 石原橋 |  |  |  | A2橋台 | 2 | RC | 橋台 | たて壁② | 2.3 | 1.4 | 22.61 | --- | 高炉B種 | AE減水剤 | --- | 補強鉄筋A+B | 0.3 | --- | 34.4 | 11 | 52.5 | 0.1 | 20 | H25-A-002-03 | H25-A-002-03 | H26.9
1127 | 下関土木建築事務所 | 石原橋 |  |  |  | A2橋台 | 2 | RC | 橋台 | 胸壁 | 1.1 | 0.4 | 23.2 | --- | 高炉B種 | AE減水剤 | 膨張材 | --- | 0.61 | --- | 34.8 | 16 | 28.1 | 0.06 | 10 | H25-A-002-04 | H25-A-002-04 | H26.9
1128 | 周南土木建築事務所 | 狩人橋 |  |  |  | P1橋脚 | 2月 | RC | 橋脚（巻立） | 柱① | 3.1 | 0.35 | 4.7 | --- | 早強 | AE減水剤 | --- | --- | --- | --- | 33.8 | 7.5 | 34.8 | 0.15 |  | H25-X-001-01 | H25-X-001-01 | H27.1
1129 | 周南土木建築事務所 | 狩人橋 |  |  |  | P1橋脚 | 3月 | RC | 橋脚（巻立） | 柱② | 3.3 | 0.25 | 4.5 | --- | 早強 | AE減水剤 | --- | --- | --- | --- | 32.9 | 17.9 | 33.1 | 0.15 | 7 | H25-X-001-02 | H25-X-001-02 | H27.1 | H27.8修正
1130 | 周南土木建築事務所 | 狩人橋 |  |  |  | P1橋脚 | 3月 | RC | 橋脚（巻立） | 柱③ | 3.25 | 0.25 | 4.5 | --- | 早強 | AE減水剤 | --- | --- | --- | --- | 32.3 | 17.5 | 30 | 0.15 | 6 | H25-X-001-03 | H25-X-001-03 | H27.1
1131 | 周南土木建築事務所 | 狩人橋 |  |  |  | P1橋脚 | 3月 | RC | 橋脚（巻立） | 柱④ | 3.25 | 0.25 | 4.5 | --- | 早強 | AE減水剤 | --- | --- | --- | --- | 33.2 | 27 | 33.2 | 0.15 | 10 | H25-X-001-04 | H25-X-001-04 | H27.1
1132 | 周南土木建築事務所 | 狩人橋 |  |  |  | P2橋脚 | 2月 | RC | 橋脚（巻立） | 柱① | 3.8 | 0.6 | 5.2 | --- | 高炉B種 | AE減水剤 | 膨張材 | --- | --- | --- | 33.4 | 7.5 | 21 | 0.15 |  | H25-X-002-01 | H25-X-002-01 | H27.1
1133 | 周南土木建築事務所 | 狩人橋 |  |  |  | P2橋脚 | 2月 | RC | 橋脚（巻立） | 柱② | 3.6 | 0.5 | 5 | --- | 高炉B種 | AE減水剤 | 膨張材 | --- | --- | --- | 33.8 | 10.1 | 32.3 | 0.15 | 8 | H25-X-002-02 | H25-X-002-02 | H27.1
1134 | 周南土木建築事務所 | 狩人橋 |  |  |  | P2橋脚 | 2月 | RC | 橋脚（巻立） | 柱③ | 3.5 | 0.5 | 5 | --- | 高炉B種 | AE減水剤 | 膨張材 | --- | --- | --- | 35.5 | 13.2 | 32.8 | 0.15 | 8 | H25-X-002-03 | H25-X-002-03 | H27.1
1135 | 周南土木建築事務所 | 狩人橋 |  |  |  | P2橋脚 | 3月 | RC | 橋脚（巻立） | 柱④ | 3.5 | 0.5 | 5 | --- | 高炉B種 | AE減水剤 | 膨張材 | --- | --- | --- | 35 | 16.6 | 34.5 | 0.15 | 7 | H25-X-002-04 | H25-X-002-04 | H27.1
1136 | 周南土木建築事務所 | 狩人橋 |  |  |  | P2橋脚 | 3月 | RC | 橋脚（巻立） | 柱⑤ | 3.5 | 0.5 | 5 | --- | 高炉B種 | AE減水剤 | 膨張材 | --- | --- | --- | 35.2 | 16.1 | 31.6 | 0.15 | 7 | H25-X-002-05 | H25-X-002-05 | H27.1
1137 | 周南土木建築事務所 | 狩人橋 |  |  |  | P2橋脚 | 3月 | RC | 橋脚（巻立） | 柱⑥ | 2.56 | 0.5 | 5 | --- | 高炉B種 | AE減水剤 | 膨張材 | --- | --- | --- | 35.7 | 15 | 33.7 | 0.15 | 10 | H25-X-002-06 | H25-X-002-06 | H27.1
1138 | 周南土木建築事務所 | 昭成橋 |  |  |  | P1橋脚 | 4月 | RC | 橋脚（巻立） | 柱① | 3.2 | 0.25 | 6 | --- | 高炉B種 | AE減水剤 | 膨張材 | --- | --- | --- | 35.2 | 19 | 24.7 | --- |  | H25-X-003-01 | H25-X-003-01 | H27.1
1139 | 周南土木建築事務所 | 昭成橋 |  |  |  | P1橋脚 | 5月 | RC | 橋脚（巻立） | 柱② | 3 | 0.25 | 5.5 | --- | 高炉B種 | AE減水剤 | 膨張材 | --- | --- | --- | 35.5 | 20 | 30.1 | 0.1 | 13 | H25-X-003-02 | H25-X-003-02 | H27.1
1140 | 周南土木建築事務所 | 昭成橋 |  |  |  | P1橋脚 | 5月 | RC | 橋脚（巻立） | 柱③ | 3.2 | 0.25 | 6 | --- | 高炉B種 | AE減水剤 | 膨張材 | --- | --- | --- | 34.8 | 21 | 32.1 | --- | 12 | H25-X-003-03 | H25-X-003-03 | H27.1
1141 | 周南土木建築事務所 | 昭成橋 |  |  |  | P2橋脚 | 3月 | RC | 橋脚（巻立） | 底版 | 1.5 | 1.5 | 8.5 | --- | 高炉B種 | AE減水剤 | 膨張材 | --- | --- | --- | 34.2 | 16 | 46.5 | --- |  | H25-X-004-01 | H25-X-004-01 | H27.1
1142 | 周南土木建築事務所 | 昭成橋 |  |  |  | P2橋脚 | 5月 | RC | 橋脚（巻立） | 柱① | 3 | 0.45 | 6.4 | --- | 高炉B種 | AE減水剤 | 膨張材 | --- | --- | --- | 35 | 21 | 35.1 | --- | 45 | H25-X-004-02 | H25-X-004-02 | H27.1 | H27.8修正
1143 | 周南土木建築事務所 | 昭成橋 |  |  |  | P2橋脚 | 5月 | RC | 橋脚（巻立） | 柱② | 3 | 0.45 | 6.4 | --- | 高炉B種 | AE減水剤 | 膨張材 | --- | --- | --- | 34.1 | 22 | 33.1 | 0.08 | 8 | H25-X-004-03 | H25-X-004-03 | H27.1
1144 | 周南土木建築事務所 | 昭成橋 |  |  |  | P2橋脚 | 5月 | RC | 橋脚（巻立） | 柱③ | 3.1 | 0.45 | 6.4 | --- | 高炉B種 | AE減水剤 | 膨張材 |  | --- | --- | 34 | 25 | 40.6 | --- | 13 | H25-X-004-04 | H25-X-004-04 | H27.1
1145 | 防府土木建築事務所 | Jランプ橋 |  |  |  | P1橋脚 | 3月 | RC | 橋脚 | 柱① | 3.6 | 2 | 3.5 | --- | 高炉B種 | AE減水剤 | --- | --- | 0.26 | --- | 34.5 | 13 | 50.6 | --- | 9 | H25-P-001-01 | H25-P-001-01 | H27.1
1146 | 防府土木建築事務所 | Jランプ橋 |  |  |  | P1橋脚 | 3月 | RC | 橋脚 | 柱② | 3.6 | 2 | 3.5 | --- | 高炉B種 | AE減水剤 | --- | --- | 0.26 | --- | 34.2 | --- | --- | --- | 12 | H25-P-001-02 | H25-P-001-02 | H27.1
1147 | 防府土木建築事務所 | Jランプ橋 |  |  |  | P1橋脚 | 3月 | RC | 橋脚 | 柱③ | 1.8 | 2 | 3.5 | --- | 高炉B種 | AE減水剤 | --- | --- | 0.26 | --- | 36.1 | --- | --- | --- | 9 | H25-P-001-03 | H25-P-001-03 | H27.1
1148 | 防府土木建築事務所 | Jランプ橋 |  |  |  | P1橋脚 | 4月 | RC | 橋脚 | 梁 | 3 | 2 | 7 | --- | 高炉B種 | AE減水剤 |  |  | 0.19 | --- | 33.8 | --- | --- | --- | 20 | H25-P-001-04 | H25-P-001-04 | H27.1 | H27.8修正
1149 | 防府土木建築事務所 | 一の酢貝橋 |  |  |  | A1橋台 | 12月 | RC | 橋台 | 底板 | 1.4 | 2 | 7.2 | --- | 普通 | AE減水剤 | --- | --- | 0.13 | --- | 33.3 | 9 | --- | --- |  | H24-A-010-01 | H24-A-010-01 | H27.1
1150 | 防府土木建築事務所 | 一の酢貝橋 |  |  |  | A1橋台 | 1月 | RC | 橋台 | たて壁 | 1.6 | 1.35 | 7.2 | --- | 普通 | AE減水剤 | --- | 補強鉄筋A+B | 0.31 | 0.19 | 34.2 | 10 | 19.4 | --- | 20 | H24-A-010-02 | H24-A-010-02 | H27.1
1151 | 防府土木建築事務所 | 一の酢貝橋 |  |  |  | A2橋台 | 12月 | RC | 橋台 | 底板 | 1.4 | 2 | 7.2 | --- | 普通 | AE減水剤 | --- | --- | --- | 0.13 | 33.3 | 9 | --- | --- |  | H24-A-011-01 | H24-A-011-01 | H27.1
1152 | 防府土木建築事務所 | 一の酢貝橋 |  |  |  | A2橋台 | 1月 | RC | 橋台 | たて壁 | 1.1 | 1.35 | 7.2 | --- | 普通 | AE減水剤 | --- | --- | --- | 0.33 | 34.2 | 10 | 16 | --- | 20 | H24-A-011-02 | H24-A-011-02 | H27.1
1153 | 防府土木建築事務所 | 一の酢貝橋 |  |  |  | 地覆 | 5月 | RC | その他 | 地覆 | 0.8 | 0.6 | 13.8 | 6 | 普通 | AE減水剤 | 膨張材 | --- | --- | --- | 32 | 23 | 39.7 | --- |  | H25-X-005-01 | H25-X-005-01 | H27.1 | H27.8修正
1154 | 下関土木建築事務所 | 石原橋 |  |  |  | 上部工 | 11月 | RC | その他 | 上部工 | 0.3 | 0.26 | 34.8 | --- | 普通 | AE減水剤 | 膨張材 | --- | --- | --- | 37.1 | 21 | 41 | --- |  | H25-X-006-01 | H25-X-006-01 | H27.1
1155 | 周南土木建築事務所 | 高瀬4号橋 |  |  |  | P2橋脚 | 6月 | RC | 橋脚 | 柱① | 3.4 | 1.5 | 3 | --- | 高炉B種 | 流動化剤 | 膨張材 | --- | 0.57 | --- | 35 | 25 | 34.4 | 0 |  | H24-P-002-01 | H24-P-002-01 | H27.1 | H27.8修正
1156 | 周南土木建築事務所 | 高瀬4号橋 |  |  |  | P2橋脚 | 7月 | RC | 橋脚 | 柱② | 3.1 | 1.5 | 3 | --- | 高炉B種 | 流動化剤 | 膨張材 | --- | 0.57 | --- | 35.3 | 26 | 37.6 | 0 | 10 | H24-P-002-02 | H24-P-002-02 | H27.1 | H27.8修正
1157 | 防府土木建築事務所 | 三田尻ポンプ場 |  |  |  | 流入函渠 | 8 | RC | BOX | 側壁・頂版 | 2.5 | 7 | 20.32 | 4 | 高炉B種 | AE減水剤 | --- | --- | 0.01 | --- | --- | 32 | 56.6 | 0 | 27 | H24-B-003-02 | H24-B-003-02 | H27.1 | H27.8修正
1158 | 防府土木建築事務所 | 三田尻ポンプ場 |  |  |  | 流入函渠 | 7 | RC | BOX | 底板 | 0.6 | 7 | 20.32 | 4 | 高炉B種 | AE減水剤 | --- | --- | 0.01 | --- | --- | 30 | 48.7 | 0 |  | H24-B-003-01 | H24-B-003-01 | H27.1 | H27.8修正
1159 | 岩国港湾管理事務所 | 岩国港 |  |  |  | 防波堤取付部 | 9月 | RC | その他 | パラペット | 0.5 | 0.5 | 10 | --- | 高炉B種 | その他 | --- | --- | --- | --- | 29.5 | 25 | --- | 0.04 | 35 | H25-X-008-03 | H25-X-008-03 | H27.1
1160 | 岩国港湾管理事務所 | 岩国港 |  |  |  | 防波堤取付部1リフト | 7月 | RC | その他 | 本体① | 1.8 | 3.6 | 10 | --- | 高炉B種 | その他 | --- | --- | --- | --- | 27.6 | 32 | --- | 0.04 |  | H25-X-008-01 | H25-X-008-01 | H27.1
1161 | 岩国港湾管理事務所 | 岩国港 |  |  |  | 防波堤取付部2リフト | 8月 | RC | その他 | 本体② | 1.9 | 3.6 | 10 | --- | 高炉B種 | その他 | --- | --- | --- | --- | 29.5 | 26 | --- | 0 | 35 | H25-X-008-02 | H25-X-008-02 | H27.1
1162 | 岩国港湾管理事務所 | 岩国港 |  |  |  | 防波堤標準部①1リフト | 8月 | RC | その他 | 本体① | 1.8 | 3.6 | 10 | --- | 高炉B種 | その他 | --- | --- | --- | --- | 28.2 | 34 | --- | 0.04 |  | H25-X-009-01 | H25-X-009-01 | H27.1
1163 | 岩国港湾管理事務所 | 岩国港 |  |  |  | 防波堤標準部①2リフト | 9月 | RC | その他 | 本体② | 1.9 | 3.6 | 10 | --- | 高炉B種 | その他 | --- | --- | --- | --- | 27.1 | 24 | --- | 0 | 33 | H25-X-009-02 | H25-X-009-02 | H27.1
1164 | 岩国港湾管理事務所 | 岩国港 |  |  |  | 防波堤標準部①～③ | 9月 | RC | その他 | パラペット | 0.5 | 0.5 | 10 | --- | 高炉B種 | その他 | --- | --- | --- | --- | 28.9 | 25 | --- | 0.04 | 2 | H25-X-014-01 | H25-X-014-01 | H27.1
1165 | 岩国港湾管理事務所 | 岩国港 |  |  |  | 防波堤標準部②1リフト | 7月 | RC | その他 | 本体① | 1.8 | 3.6 | 10 | --- | 高炉B種 | その他 | --- | --- | --- | --- | 26.4 | 32 | 67.7 | 0.04 |  | H25-X-010-01 | H25-X-010-01 | H27.1 | H27.8修正
1166 | 岩国港湾管理事務所 | 岩国港 |  |  |  | 防波堤標準部②2リフト | 9月 | RC | その他 | 本体② | 1.9 | 3.6 | 10 | --- | 高炉B種 | その他 | --- | --- | --- | --- | 29.2 | 27 | --- | 0 | 42 | H25-X-010-02 | H25-X-010-02 | H27.1
1167 | 岩国港湾管理事務所 | 岩国港 |  |  |  | 防波堤標準部③1リフト | 8月 | RC | その他 | 本体① | 1.8 | 3.6 | 10 | --- | 高炉B種 | その他 | --- | --- | --- | --- | 28.6 | 33 | --- | 0.04 |  | H25-X-011-01 | H25-X-011-01 | H27.1
1168 | 岩国港湾管理事務所 | 岩国港 |  |  |  | 防波堤標準部③2リフト | 9月 | RC | その他 | 本体② | 1.9 | 3.6 | 10 | --- | 高炉B種 | その他 | --- | --- | --- | --- | 28.9 | 25 | --- | 0.04 | 34 | H25-X-011-02 | H25-X-011-02 | H27.1
1169 | 防府土木建築事務所 | 神田橋 |  |  |  | 上部工 | 9月 | RC | その他 | 地覆 | 0.6 | 0.79 | 13.75 | 4 | 高炉B種 | AE減水剤 | 膨張材 | --- | --- | --- | 32.8 | 24 | --- | 0 |  | H25-X-012-01 | H25-X-012-01 | H27.1
1170 | 宇部土木建築事務所 | 鍋倉大橋 |  |  |  | P1橋脚 | 7月 | RC | 橋脚（巻立） | 柱① | 3.2 | 0.4 | 7.55 | --- | 高炉B種 | AE減水剤 | --- | --- | --- | --- | 35.5 | 28 | 45.2 | 0.1 |  | H24-P-003-01 | H24-P-003-01 | H27.1
1171 | 宇部土木建築事務所 | 鍋倉大橋 |  |  |  | P1橋脚 | 7月 | RC | 橋脚（巻立） | 柱② | 3.25 | 0.3 | 7.35 | --- | 高炉B種 | AE減水剤 | --- | --- | --- | --- | 32.1 | 31 | --- | 0.05 | 14 | H24-P-003-02 | H24-P-003-02 | H27.1
1172 | 宇部土木建築事務所 | 鍋倉大橋 |  |  |  | P1橋脚 | 8月 | RC | 橋脚（巻立） | 柱③ | 3.15 | 0.3 | 7.35 | --- | 高炉B種 | AE減水剤 | --- | --- | --- | --- | 32.8 | 29 | --- | 0.15 | 28 | H24-P-003-03 | H24-P-003-03 | H27.1
1173 | 宇部土木建築事務所 | 鍋倉大橋 |  |  |  | P1橋脚 | 9月 | RC | 橋脚（巻立） | 柱④ | 3.15 | 0.3 | 7.35 | --- | 高炉B種 | AE減水剤 | --- | --- | --- | --- | 34.7 | 27 | 40 | 0.1 | 24 | H24-P-003-04 | H24-P-003-04 | H27.1
1174 | 宇部土木建築事務所 | 鍋倉大橋 |  |  |  | P1橋脚 | 10月 | RC | 橋脚（巻立） | 柱⑤ | 3.15 | 0.3 | 7.35 | --- | 高炉B種 | AE減水剤 | --- | --- | --- | --- | 34.5 | 25 | --- | 0.1 | 17 | H24-P-003-05 | H24-P-003-05 | H27.1
1175 | 宇部土木建築事務所 | 鍋倉大橋 |  |  |  | P1橋脚 | 10月 | RC | 橋脚（巻立） | 柱⑥ | 1 | 0.3 | 7.35 | --- | 高炉B種 | AE減水剤 | --- | --- | --- | --- | 32.4 | 22 | --- | 0 | 30 | H24-P-003-06 | H24-P-003-06 | H27.1
1176 | 宇部土木建築事務所 | 鍋倉大橋 |  |  |  | P2橋脚 | 7月 | RC | 橋脚（巻立） | 柱① | 3.2 | 0.4 | 7.55 | --- | 高炉B種 | AE減水剤 | --- | --- | --- | --- | 35.5 | 28 | 39.4 | 0.15 |  | H24-P-004-01 | H24-P-004-01 | H27.1
1177 | 宇部土木建築事務所 | 鍋倉大橋 |  |  |  | P2橋脚 | 7月 | RC | 橋脚（巻立） | 柱② | 3.25 | 0.3 | 7.35 | --- | 高炉B種 | AE減水剤 | --- | --- | --- | --- | 31.3 | 32 | --- | 0.15 | 15 | H24-P-004-02 | H24-P-004-02 | H27.1
1178 | 宇部土木建築事務所 | 鍋倉大橋 |  |  |  | P2橋脚 | 8月 | RC | 橋脚（巻立） | 柱③ | 3.15 | 0.3 | 7.35 | --- | 高炉B種 | AE減水剤 | --- | --- | --- | --- | 32.8 | 30 | 40.4 | 0.15 | 20 | H24-P-004-03 | H24-P-004-03 | H27.1 | H27.8修正
1179 | 宇部土木建築事務所 | 鍋倉大橋 |  |  |  | P2橋脚 | 9月 | RC | 橋脚（巻立） | 柱④ | 3.15 | 0.3 | 7.35 | --- | 高炉B種 | AE減水剤 | --- | --- | --- | --- | 34.7 | 32 | --- | 0.1 | 24 | H24-P-004-04 | H24-P-004-04 | H27.1
1180 | 宇部土木建築事務所 | 鍋倉大橋 |  |  |  | P2橋脚 | 10月 | RC | 橋脚（巻立） | 柱⑤ | 2.85 | 0.3 | 7.35 | --- | 高炉B種 | AE減水剤 | --- | --- | --- | --- | 34.5 | 26 | --- | 0.1 | 17 | H24-P-004-05 | H24-P-004-05 | H27.1
1181 | 宇部土木建築事務所 | 鍋倉大橋 |  |  |  | P3橋脚 | 7月 | RC | 橋脚（巻立） | 柱① | 3.2 | 0.4 | 7.55 | --- | 普通 | AE減水剤 | --- | --- | --- | --- | 32.1 | 32 | 49.4 | 0.2 |  | H24-P-005-01 | H24-P-005-01 | H27.1 | H27.8修正
1182 | 宇部土木建築事務所 | 鍋倉大橋 |  |  |  | P3橋脚 | 8月 | RC | 橋脚（巻立） | 柱② | 3.25 | 0.3 | 7.35 | --- | 普通 | AE減水剤 | --- | --- | --- | --- | 33.6 | 32 | --- | 0.1 | 21 | H24-P-005-02 | H24-P-005-02 | H27.1 | H27.8修正
1183 | 宇部土木建築事務所 | 鍋倉大橋 |  |  |  | P3橋脚 | 9月 | RC | 橋脚（巻立） | 柱③ | 3.15 | 0.3 | 7.35 | --- | 普通 | AE減水剤 | --- | --- | --- | --- | 32.1 | 29 | 43.4 | 0.15 | 22 | H24-P-005-03 | H24-P-005-03 | H27.1 | H27.8修正
1184 | 宇部土木建築事務所 | 鍋倉大橋 |  |  |  | P3橋脚 | 9月 | RC | 橋脚（巻立） | 柱④ | 3.15 | 0.3 | 7.35 | --- | 普通 | AE減水剤 | --- | --- | --- | --- | 31.7 | 26 | --- | 0.15 | 18 | H24-P-005-04 | H24-P-005-04 | H27.1 | H27.8修正
1185 | 宇部土木建築事務所 | 鍋倉大橋 |  |  |  | P3橋脚 | 11月 | RC | 橋脚（巻立） | 柱⑤ | 1.65 | 0.3 | 7.35 | --- | 普通 | AE減水剤 | --- | --- | --- | --- | 34.5 | 32 | --- | 0 | 38 | H24-P-005-05 | H24-P-005-05 | H27.1 | H27.8修正
1186 | 宇部港湾管理事務所 | 宇部港 |  |  |  | 港町基礎工 | 8月 | 無筋 | その他 | 底板 | 1.4 | 3 | 9 | --- | 高炉B種 | AE減水剤 | --- | --- | --- | --- | 27.2 | 28 | --- | 0 |  | H26-X-001-01 | H26-X-001-01 | H27.1 | H27.8修正
1187 | 宇部港湾管理事務所 | 宇部港 |  |  |  | 港町基礎工 | 8月 | 無筋 | その他 | 胸壁 | 2.4 | 0.7 | 5 | --- | 高炉B種 | AE減水剤 | --- | --- | --- | --- | 28.9 | 32 | --- | 0 | 9 | H26-X-001-02 | H26-X-001-02 | H27.1 | H27.8修正
1188 | 宇部港湾管理事務所 | 宇部港 |  |  |  | 港町基礎工 | 8月 | 無筋 | その他 | 胸壁 | 2.4 | 0.7 | 5 | --- | 高炉B種 | AE減水剤 | --- | --- | --- | --- | 29.6 | 28 | --- | 0 |  | H26-X-001-03 | H26-X-001-03 | H27.1
1189 | 宇部港湾管理事務所 | 宇部港 |  |  |  | 港町基礎工 | 8月 | 無筋 | その他 | 胸壁 | 1.8 | 1.65 | 1 | --- | 高炉B種 | AE減水剤 | --- | --- | --- | --- | 30.3 | 24 | --- | 0 |  | H26-X-001-04 | H26-X-001-04 | H27.1
1190 | 宇部土木建築事務所 | 稲川大橋 |  |  |  | P3橋脚 | 2月 | RC | 橋脚（巻立） | その他 | 2.7 | 3.3 | 13.8 | --- | 高炉B種 | AE減水剤 | --- | --- | --- | --- | 34.9 | 7 | 12 | 0.1 |  | H25-X-013-01 | H25-X-013-01 | H27.1
1191 | 宇部土木建築事務所 | 稲川大橋 |  |  |  | P4橋脚 | 2月 | RC | 橋脚（巻立） | その他 | 2.2 | 0.35 | 13.8 | --- | 高炉B種 | AE減水剤 | --- | --- | --- | --- | 33 | 12 | --- | 0.2 |  | H25-X-013-02 | H25-X-013-02 | H27.1 | H27.8修正
1192 | 下関土木建築事務所 | 新松谷大橋 |  |  |  | A2橋台 | 3月 | RC | 橋台 | たて壁 | 2.2 | 1.8 | 20.48 | --- | 高炉B種 | AE減水剤 | --- | 補強鉄筋A+B | 0.3 | 0.3 | 34.5 | 12 | 56.7 | 0.2 | 29 | H25-A-003-01 | H25-A-003-01 | H27.1 | H27.8修正
1193 | 下関土木建築事務所 | 新松谷大橋 |  |  |  | A2橋台 | 4 | RC | 橋台 | 胸壁③ | 2.2 | 0.6 | 20.16 | --- | 高炉B種 | AE減水剤 | 膨張材 | --- | 0.54 | 0.54 | 35.7 | 18 | 52.5 | 0.08 | 26 | H25-A-003-02 | H25-A-003-02 | H27.1 | H27.8修正
1194 | 防府土木建築事務所 | Jランプ橋 |  |  |  | A1橋台 | 10月 | RC | 橋台 | 底板 | 1.5 | 8 | 7.02 | --- | 高炉B種 | AE減水剤 | --- | --- | 0.21 | 0.21 | 34.1 | 23 | --- | 0 |  | H25-A-004-01 | H25-A-004-01 | H27.1
1195 | 防府土木建築事務所 | Jランプ橋 |  |  |  | A1橋台 | 10月 | RC | 橋台 | たて壁① | 2.7 | 0.7 | 7.02 | --- | 高炉B種 | AE減水剤 | --- | 補強鉄筋A+B | 0.38 | 0.23 | 32.7 | 20 | --- | 0 | 14 | H25-A-004-02 | H25-A-004-02 | H27.1
1196 | 防府土木建築事務所 | Jランプ橋 |  |  |  | A1橋台 | 11月 | RC | 橋台 | たて壁② | 2.7 | 0.7 | 7.02 | --- | 高炉B種 | AE減水剤 | --- | 補強鉄筋A+B | 0.38 | 0.23 | 34.3 | 17 | --- | 0 | 18 | H25-A-004-03 | H25-A-004-03 | H27.1
1197 | 防府土木建築事務所 | Jランプ橋 |  |  |  | A1橋台 | 11月 | RC | 橋台 | たて壁③ | 1.6 | 0.7 | 7.02 | --- | 高炉B種 | AE減水剤 | --- | 補強鉄筋A+B | 0.38 | 0.23 | 33.8 | 10 | --- | 0 | 17 | H25-A-004-04 | H25-A-004-04 | H27.1
1198 | 防府土木建築事務所 | Jランプ橋 |  |  |  | A1橋台 | 1月 | RC | 橋台 | たて壁④ | 2.8 | 0.7 | 7.02 | --- | 高炉B種 | AE減水剤 | --- | 補強鉄筋A+B | 0.41 | 0.22 | 34.7 | 10 | --- | 0 | 38 | H25-A-004-05 | H25-A-004-05 | H27.1
1199 | 防府土木建築事務所 | Jランプ橋 |  |  |  | A1橋台 | 2月 | RC | 橋台 | 胸壁①・たて壁⑤ | 1.7 | 0.7 | 7.02 | --- | 高炉B種 | AE減水剤 | --- | 補強鉄筋A+B | 0.58 | 0.48 | 34.7 | 10 | --- | 0 | 27 | H25-A-004-06 | H25-A-004-06 | H27.1
1200 | 防府土木建築事務所 | Jランプ橋 |  |  |  | A1橋台 | 2月 | RC | 橋台 | 胸壁② | 0.8 | 0.7 | 7.02 | --- | 高炉B種 | AE減水剤 | --- | 補強鉄筋A+B | 0.5 | 0.47 | 37.4 | 12 | --- | 0 | 12 | H25-A-004-07 | H25-A-004-07 | H27.1
1201 | 防府土木建築事務所 | Jランプ橋 |  |  |  | P4橋脚 | 12月 | RC | 橋脚 | 柱① | 3.3 | 2 | 3.5 | --- | 高炉B種 | AE減水剤 | --- | --- | 0.26 | 0.26 | 34.3 | 11 | --- | 0 |  | H25-P-002-01 | H25-P-002-01 | H27.1
1202 | 防府土木建築事務所 | Jランプ橋 |  |  |  | P4橋脚 | 1月 | RC | 橋脚 | 柱② | 3.6 | 2 | 3.5 | --- | 高炉B種 | AE減水剤 | --- | --- | 0.26 | 0.26 | 36.2 | 13 | --- | 0 | 22 | H25-P-002-02 | H25-P-002-02 | H27.1
1203 | 防府土木建築事務所 | Jランプ橋 |  |  |  | P4橋脚 | 1月 | RC | 橋脚 | 柱③ | 3.6 | 2 | 3.5 | --- | 高炉B種 | AE減水剤 | --- | --- | 0.26 | 0.26 | 34.7 | 11 | --- | 0 | 22 | H25-P-002-03 | H25-P-002-03 | H27.1
1204 | 防府土木建築事務所 | Jランプ橋 |  |  |  | P4橋脚 | 2月 | RC | 橋脚 | 柱④ | 3 | 2 | 7 | --- | 高炉B種 | AE減水剤 | --- | --- | 0.18 | 0.18 | 34.8 | 10 | --- | 0 | 19 | H25-P-002-04 | H25-P-002-04 | H27.1
1205 | 防府土木建築事務所 | Mランプ橋 |  |  |  | A1橋台 | 2月 | RC | 橋台 | 底板 | 3.6 | 2 | 7 | --- | 高炉B種 | AE減水剤 | --- | --- | 0.1 | --- | 38.8 | 10 | --- | 0 |  | H25-A-005-01 | H25-A-005-01 | H27.1
1206 | 防府土木建築事務所 | Mランプ橋 |  |  |  | A1橋台 | 2月 | RC | 橋台 | たて壁① | 3.6 | 2.2 | 7 | --- | 高炉B種 | AE減水剤 | --- | --- | 0.1 | --- | 34.2 | 11 | 51.2 | 0 | 3 | H25-A-005-02 | H25-A-005-02 | H27.1 | H27.8修正
1207 | 防府土木建築事務所 | Mランプ橋 |  |  |  | A1橋台 | 2月 | RC | 橋台 | たて壁② | 3.6 | 2.2 | 7 | --- | 高炉B種 | AE減水剤 | --- | --- | 0.1 | --- | 34.1 | 11 | --- | 0 | 10 | H25-A-005-03 | H25-A-005-03 | H27.1 | H27.8修正
1208 | 防府土木建築事務所 | Mランプ橋 |  |  |  | A1橋台 | 2月 | RC | 橋台 | たて壁③ | 2.2 | 2.2 | 7 | --- | 高炉B種 | AE減水剤 | --- | --- | 0.1 | --- | 34.8 | 12 | 51.2 | 0 | 9 | H25-A-005-04 | H25-A-005-04 | H27.1
1209 | 防府土木建築事務所 | Mランプ橋 |  |  |  | A1橋台 | 3月 | RC | 橋台 | たて壁④ | 2.7 | 0.7 | 7 | --- | 高炉B種 | AE減水剤 | --- | --- | 0.59 | 0.1 | 34.7 | 10 | 37.8 | 0 | 9 | H25-A-005-05 | H25-A-005-05 | H27.1 | H27.8修正
1210 | 防府土木建築事務所 | Kランプ3号橋 |  |  |  | A1橋台 | 9月 | RC | 橋台 | 底板 | 1 | 5.5 | 8.3 | --- | 高炉B種 | AE減水剤 | --- | --- | --- | --- | 33.3 | 26 | --- | 0 |  | H25-A-006-01 | H25-A-006-01 | H27.1
1211 | 防府土木建築事務所 | Kランプ3号橋 |  |  |  | A1橋台 | 10月 | RC | 橋台 | たて壁① | 3.6 | 1.6 | 8.3 | --- | 高炉B種 | AE減水剤 | --- | 補強鉄筋A+B | 0.46 | 0.15 | 34 | 24 | 63.7 | 0 | 21 | H25-A-006-02 | H25-A-006-02 | H27.1 | H27.8修正
1212 | 防府土木建築事務所 | Kランプ3号橋 |  |  |  | A1橋台 | 10月 | RC | 橋台 | たて壁② | 3 | 1.6 | 8.3 | --- | 高炉B種 | AE減水剤 | --- | 補強鉄筋A+B | 0.46 | 0.15 | 33.9 | 19 | 50.7 | 0.08 | 28 | H25-A-006-03 | H25-A-006-03 | H27.1 | H27.8修正
1213 | 防府土木建築事務所 | Kランプ3号橋 |  |  |  | A1橋台 | 11 | RC | 橋台 | 胸壁 | 2.4 | 0.5 | 8.3 | --- | 高炉B種 | AE減水剤 | --- | 補強鉄筋B | 0.62 | 0.32 | 35.1 | 16 | 27.2 | 0 | 15 | H25-A-006-04 | H25-A-006-04 | H27.1 | H27.8修正
1214 | 山口農林事務所 | BOX |  |  |  | ﾎﾞｯｸｽｶﾙﾊﾞｰﾄ(第1ﾌﾞﾛｯｸ) | 7月 | RC | BOX | 底板 | 0.6 | 0.6 | 20.4 | 4.4 | 高炉B種 | AE減水剤 | --- | --- | --- | --- | 31.7 | 29 | --- | 0 |  | H22-B-007-02 | H22-B-007-02 | H27.3 | H27.8修正
1215 | 山口農林事務所 | BOX |  |  |  | ﾎﾞｯｸｽｶﾙﾊﾞｰﾄ(第1ﾌﾞﾛｯｸ) | 8月 | RC | BOX | 側壁・頂版 | 2.6 | 0.5 | 20.4 | 4.4 | 高炉B種 | AE減水剤 | --- | --- | --- | --- | 32 | 30 | 55.6 | 0.06 | 31 | H22-B-007-01 | H22-B-007-01 | H27.3 | H27.8修正
1216 | 山口農林事務所 | BOX |  |  |  | ﾎﾞｯｸｽｶﾙﾊﾞｰﾄ(第2ﾌﾞﾛｯｸ) | 6月 | RC | BOX | 底板 | 0.6 | 0.6 | 20.4 | 4.1 | 高炉B種 | AE減水剤 | --- | --- | --- | --- | 32.8 | 25 | --- | 0 |  | H22-B-008-02 | H22-B-008-02 | H27.3 | H27.8修正
1217 | 山口農林事務所 | BOX |  |  |  | ﾎﾞｯｸｽｶﾙﾊﾞｰﾄ(第2ﾌﾞﾛｯｸ) | 7月 | RC | BOX | 側壁・頂版 | 2.1 | 0.6 | 20.4 | 4.1 | 高炉B種 | AE減水剤 | --- | --- | --- | --- | 31.4 | 28 | 50.8 | 0.04 | 31 | H22-B-008-01 | H22-B-008-01 | H27.3 | H27.8修正
1218 | 山口農林事務所 | BOX |  |  |  | ﾎﾞｯｸｽｶﾙﾊﾞｰﾄ(第3ﾌﾞﾛｯｸ) | 6月 | RC | BOX | 底板 | 0.6 | 0.6 | 20.4 | 4.1 | 高炉B種 | AE減水剤 | --- | --- | --- | --- | 31.2 | 24 | --- | 0.06 |  | H22-B-009-01 | H22-B-009-01 | H27.3
1219 | 山口農林事務所 | BOX |  |  |  | ﾎﾞｯｸｽｶﾙﾊﾞｰﾄ(第3ﾌﾞﾛｯｸ) | 9月 | RC | BOX | 側壁・頂版 | 2.1 | 0.6 | 20.4 | 4.1 | 高炉B種 | AE減水剤 | --- | --- | --- | --- | 28.9 | 26 | 49 | 0.04 | 58 | H22-B-009-02 | H22-B-009-02 | H27.3 | H27.8修正
1220 | 山口農林事務所 | 右岸①ブロック |  |  |  | 逆T式擁壁 | 11月 | RC | 擁壁 | たて壁 | 1.3 | 0.4 | 15 | 3 | 高炉B種 | AE減水剤 | --- | --- | 0.25 | --- |  | 22 | 35.8 | 0 |  | H22-W-001-01 | H22-W-001-01 | H27.3
1221 | 山口農林事務所 | 右岸③ブロック |  |  |  | 逆T式擁壁 | 10月 | RC | 擁壁 | たて壁 | 2.1 | 0.4 | 6 | 3 | 高炉B種 | AE減水剤 | --- | --- | 0.25 | --- |  | 24 | 39.5 | 0 |  | H22-W-002-01 | H22-W-002-01 | H27.3
1222 | 山口農林事務所 | 右岸④ブロック |  |  |  | 逆T式擁壁 | 9月 | RC | 擁壁 | たて壁 | 2.8 | 0.4 | 15 | 3 | 高炉B種 | AE減水剤 | --- | --- | 0.25 | --- | 31.1 | 24 | 46.2 | 0 |  | H22-W-003-01 | H22-W-003-01 | H27.3
1223 | 山口農林事務所 | 左岸②ブロック |  |  |  | 逆T式擁壁 | 10月 | RC | 擁壁 | たて壁 | 2.7 | 0.4 | 14 | 2.8 | 高炉B種 | AE減水剤 | --- | --- | 0.25 | --- | 31.5 | 24 | 42.9 | 0 |  | H22-W-004-01 | H22-W-004-01 | H27.3
1224 | 山口農林事務所 | 左岸④ブロック |  |  |  | 逆T式擁壁 | 9月 | RC | 擁壁 | たて壁 | 2.8 | 0.4 | 15 | 3 | 高炉B種 | 遅延材 | --- | --- | 0.25 | --- | 28.6 | 30 | 51.2 | 0 |  | H22-W-005-01 | H22-W-005-01 | H27.3
1225 | 山口農林事務所 | BOX |  |  |  | ﾎﾞｯｸｽｶﾙﾊﾞｰﾄ(第4ﾌﾞﾛｯｸ) | 12月 | RC | BOX | 底板 | 0.6 | 0.6 | 20.4 |  | 高炉B種 | AE減水剤 | --- | --- | --- | --- | 34.6 | 6 | 11 | 0 |  | H23-B-003-01 | H23-B-003-01 | H27.3
1226 | 山口農林事務所 | BOX |  |  |  | ﾎﾞｯｸｽｶﾙﾊﾞｰﾄ(第4ﾌﾞﾛｯｸ) | 1月 | RC | BOX | 側壁・頂版 | 2.1 | 0.6 | 20.4 |  | 高炉B種 | AE減水剤 | --- | --- | --- | --- | 33.9 | 6 | 19.5 | 0 | 34 | H23-B-003-02 | H23-B-003-02 | H27.3 | H27.8修正
1227 | 山口農林事務所 | BOX |  |  |  | ﾎﾞｯｸｽｶﾙﾊﾞｰﾄ(第2ﾌﾞﾛｯｸ) | 3月 | RC | BOX | 底板 | 0.4 | 5.6 | 6 | 3 | 高炉B種 | AE減水剤 | --- | --- | --- | --- | 35.5 | 13 | --- | 0 |  | H23-B-004-01 | H23-B-004-01 | H27.3
1228 | 山口農林事務所 | BOX |  |  |  | ﾎﾞｯｸｽｶﾙﾊﾞｰﾄ(第2ﾌﾞﾛｯｸ) | 3月 | RC | BOX | 側壁・頂版 | 1.6 | 0.3 | 6 | 3 | 高炉B種 | AE減水剤 | --- | --- | --- | --- | 24.8 | 11 | 24.5 | 0 | 12 | H23-B-004-02 | H23-B-004-02 | H27.3
1229 | 美祢農林事務所 | 厚東川支流 |  |  |  | 谷止工 | 11月 | 無筋 | その他 | 谷止工① | 1.5 | 2.8 | 7.5 |  | 高炉B種 | AE減水剤 | --- | --- | --- | --- | 27.3 | 17 | 41.2 | 0 | 6 | H23-W-001-01 | H23-W-001-01 | H27.3 | H27.8修正
1230 | 美祢農林事務所 | 厚東川支流 |  |  |  | 谷止工 | 12月 | 無筋 | その他 | 谷止工② | 2 | 2.3 | 9.9 |  | 高炉B種 | AE減水剤 | --- | --- | --- | --- | 28.3 | 10 | 38.6 | 0 | 7 | H23-W-001-02 | H23-W-001-02 | H27.3 | H27.8修正
1231 | 美祢農林事務所 | 厚東川支流 |  |  |  | 谷止工 | 12月 | 無筋 | その他 | 谷止工③ | 1.5 | 1.8 | 10.7 |  | 高炉B種 | AE減水剤 | --- | --- | --- | --- | 27.5 | 9 | 30.2 | 0 | 7 | H23-W-001-03 | H23-W-001-03 | H27.3 | H27.8修正
1232 | 美祢農林事務所 | 厚東川支流 |  |  |  | 谷止工 | 12月 | 無筋 | その他 | 谷止工④ | 1.5 | 1.3 | 6.4 |  | 高炉B種 | AE減水剤 | --- | --- | --- | --- | 27.3 | 7 | 21.2 | 0 | 7 | H23-W-001-04 | H23-W-001-04 | H27.3 | H27.8修正
1233 | 美祢農林事務所 | 厚東川支流 |  |  |  | 谷止工 | 12月 | 無筋 | その他 | 谷止工⑤ | 1.5 | 1.3 | 8.9 |  | 高炉B種 | AE減水剤 | --- | --- | --- | --- | 29.8 | 8 | 18.2 | 0 | 7 | H23-W-001-05 | H23-W-001-05 | H27.3 | H27.8修正
1234 | 宇部土木建築事務所 | 新麦川橋 |  |  |  | A2橋台 | 12月 | RC | 橋台 | 底板 | 1.5 | 6.5 | 14.5 |  | 高炉B種 | AE減水剤 | --- | --- | --- | --- | 34.1 | 11 | 14.2 | 0 |  | H25-A-007-01 | H25-A-007-01 | H27.3
1235 | 宇部土木建築事務所 | 新麦川橋 |  |  |  | A2橋台 | 12月 | RC | 橋台 | たて壁① | 3 | 2.5 | 12.6 |  | 高炉B種 | AE減水剤 | --- | 補強鉄筋A | 0.25 | --- | 36.2 | 9 | 66.4 | 0 | 10 | H25-A-007-02 | H25-A-007-02 | H27.3
1236 | 宇部土木建築事務所 | 新麦川橋 |  |  |  | A2橋台 | 3月 | RC | 橋台 | たて壁② | 2.5 | 2.5 | 12.6 |  | 高炉B種 | AE減水剤 | --- | 補強鉄筋A | 0.28 | --- | 33.9 | 11 | 55.1 | 0 | 78 | H25-A-007-03 | H25-A-007-03 | H27.3 | H27.8修正
1237 | 宇部土木建築事務所 | 新麦川橋 |  |  |  | A2橋台 | 3月 | RC | 橋台 | 胸壁 | 2.9 | 0.7 | 12.6 |  | 高炉B種 | AE減水剤 | --- | --- | 0.58 | --- | 31.2 | 14 | 51 | 0 | 13 | H25-A-007-04 | H25-A-007-04 | H27.3
1238 | 下関土木建築事務所 | 橋梁 |  |  |  | A2橋台 | 3月 | RC | 橋台 | たて壁 | 2.2 | 1.8 | 20.5 |  | 高炉B種 | AE減水剤 | --- | 補強鉄筋A+B | 0.3 | --- | 34.5 | 18 | 60.5 | 0.2 |  | H25-A-008-01 | H25-A-008-01 | H27.3 | H27.8修正
1239 | 下関土木建築事務所 | 橋梁 |  |  |  | A2橋台 | 4月 | RC | 橋台 | 胸壁 | 2.2 | 0.6 | 20.2 |  | 高炉B種 | AE減水剤 | 膨張材 | --- | --- | --- | 35.7 | 18 | 34 | 0.08 | 26 | H25-A-008-02 | H25-A-008-02 | H27.3 | H27.8修正
1240 | 岩国土木建築事務所 | 欽明路橋 |  |  |  | P1橋脚 | 5月 | RC | 橋脚 | 底板 | 2 | 2 | 7 |  | 普通 | AE減水剤 | --- | --- | --- | --- | 30.3 | 23 | --- | 0 |  | H25-P-003-01 | H25-P-003-01 | H27.3
1241 | 岩国土木建築事務所 | 欽明路橋 |  |  |  | P1橋脚 | 6月 | RC | 橋脚 | 柱① | 3.9 | 2.5 | 6 |  | 普通 | AE減水剤 | --- | --- | --- | --- | 34 | 24 | 73 | 0 | 19 | H25-P-003-02 | H25-P-003-02 | H27.3 | H27.8修正
1242 | 岩国土木建築事務所 | 欽明路橋 |  |  |  | P1橋脚 | 6月 | RC | 橋脚 | 柱② | 4.1 | 2.5 | 6 |  | 普通 | AE減水剤 | --- | --- | --- | --- | 31.6 | 27 | 71.8 | 0 | 10 | H25-P-003-03 | H25-P-003-03 | H27.3 | H27.8修正
1243 | 岩国土木建築事務所 | 欽明路橋 |  |  |  | P1橋脚 | 7月 | RC | 橋脚 | 頂版 | 2 | 2.5 | 11.5 |  | 普通 | AE減水剤 | --- | --- | --- | --- | 29.3 | 29 | 69.5 | 0 | 22 | H25-P-003-04 | H25-P-003-04 | H27.3 | H27.8修正
1244 | 岩国土木建築事務所 | 欽明路橋 |  |  |  | A1橋台 | 12月 | RC | 橋台 | 底板 | 2 | 7 | 12.41 |  | 普通 | AE減水剤 | --- | --- | --- | --- | 31.6 | 10 |  | 0 |  | H25-A-009-01 | H25-A-009-01 | H27.3
1245 | 岩国土木建築事務所 | 欽明路橋 |  |  |  | A1橋台 | 12月 | RC | 橋台 | たて壁① | 2.5 | 2 | 12.4 |  | 普通 | AE減水剤 | --- | 補強鉄筋A+B | 0.31 | 0.15 | 30.6 | 13 | 52.5 | 0 | 13 | H25-A-009-02 | H25-A-009-02 | H27.3
1246 | 岩国土木建築事務所 | 欽明路橋 |  |  |  | A1橋台 | 2月 | RC | 橋台 | たて壁② | 2.5 | 2 | 12.4 |  | 普通 | AE減水剤 | --- | 補強鉄筋A+B | 0.31 | 0.15 | 30.8 | 8 | 50.8 | 0 | 56 | H25-A-009-03 | H25-A-009-03 | H27.3 | H27.8修正
1247 | 岩国土木建築事務所 | 欽明路橋 |  |  |  | A1橋台 | 3月 | RC | 橋台 | たて壁③ | 2.1 | 2 | 12.4 |  | 普通 | AE減水剤 | --- | 補強鉄筋A+B | 0.31 | 0.17 | 32.3 | 11 | 51.9 | 0 | 18 | H25-A-009-04 | H25-A-009-04 | H27.3 | H27.8修正
1248 | 岩国土木建築事務所 | 欽明路橋 |  |  |  | A1橋台 | 3月 | RC | 橋台 | 胸壁 | 2 | 1 | 12.4 |  | 普通 | AE減水剤 | --- | --- | --- | --- | 30.5 | 17.6 | 39 | 0 | 12 | H25-A-009-05 | H25-A-009-05 | H27.3
1249 | 岩国土木建築事務所 | 欽明路橋 |  |  |  | P5橋脚 | 11月 | RC | 橋脚 | 底板 | 2 | 7 | 7 |  | 普通 | AE減水剤 | --- | --- | --- | --- | 31.8 | 16 | 44.4 | 0 |  | H25-P-004-01 | H25-P-004-01 | H27.3
1250 | 岩国土木建築事務所 | 欽明路橋 |  |  |  | P5橋脚 | 11月 | RC | 橋脚 | 柱① | 2.7 | 2.5 | 6 |  | 普通 | AE減水剤 | --- | --- | --- | --- | 31.6 | 17 | 60.7 | 0 | 5 | H25-P-004-02 | H25-P-004-02 | H27.3
1251 | 岩国土木建築事務所 | 欽明路橋 |  |  |  | P5橋脚 | 11月 | RC | 橋脚 | 柱② | 2.7 | 2.5 | 6 |  | 普通 | AE減水剤 | --- | --- | --- | --- | 30.7 | 17.6 | 61.8 | 0 | 5 | H25-P-004-03 | H25-P-004-03 | H27.3
1252 | 岩国土木建築事務所 | 欽明路橋 |  |  |  | P5橋脚 | 11月 | RC | 橋脚 | 柱③ | 2.7 | 2.5 | 6 |  | 普通 | AE減水剤 | --- | --- | --- | --- | 33 | 17.2 | 60.2 | 0 | 9 | H25-P-004-04 | H25-P-004-04 | H27.3
1253 | 岩国土木建築事務所 | 欽明路橋 |  |  |  | P5橋脚 | 11月 | RC | 橋脚 | 柱④ | 2.4 | 2.5 | 6 |  | 普通 | AE減水剤 | --- | --- | --- | --- | 33 | 16 | 60.3 | 0 | 5 | H25-P-004-05 | H25-P-004-05 | H27.3
1254 | 岩国土木建築事務所 | 欽明路橋 |  |  |  | P5橋脚 | 12月 | RC | 橋脚 | 梁 | 2.4 | 2.5 | 11.5 |  | 普通 | AE減水剤 | --- | --- | --- | --- | 32.4 | 16 | 60.3 | 0 | 22 | H25-P-004-06 | H25-P-004-06 | H27.3
1255 | 岩国土木建築事務所 | 長谷大橋 |  |  |  | P1橋脚 | 12月 | RC | 橋脚（巻立） | 柱① | 1.88 | 0.5 | 9.5 |  | 高炉B種 | --- | --- | --- | --- | --- | 32.8 | 11.3 | 21.3 | 0 |  | H25-X-015-01 | H25-X-015-01 | H27.3
1256 | 岩国土木建築事務所 | 長谷大橋 |  |  |  | P1橋脚 | 12月 | RC | 橋脚（巻立） | 柱② | 2.67 | 0.5 | 9.5 |  | 高炉B種 | --- | --- | --- | --- | --- | 34 | 7 | 20.5 | 0 | 7 | H25-X-015-02 | H25-X-015-02 | H27.3
1257 | 岩国土木建築事務所 | 長谷大橋 |  |  |  | P1橋脚 | 12月 | RC | 橋脚（巻立） | 柱③ | 2.67 | 0.5 | 9.5 |  | 高炉B種 | --- | --- | --- | --- | --- | 31.9 | 14.2 | 21 | 0 | 8 | H25-X-015-03 | H25-X-015-03 | H27.3
1258 | 岩国土木建築事務所 | 長谷大橋 |  |  |  | P1橋脚 | 1月 | RC | 橋脚（巻立） | 柱④ | 2.67 | 0.5 | 9.5 |  | 高炉B種 | --- | --- | --- | --- | --- | 34.9 | 14.4 | 20.3 | 0 | 17 | H25-X-015-04 | H25-X-015-04 | H27.3 | H27.8修正
1259 | 岩国土木建築事務所 | 長谷大橋 |  |  |  | P1橋脚 | 1月 | RC | 橋脚（巻立） | 柱⑤ | 2.67 | 0.5 | 9.5 |  | 高炉B種 | --- | --- | --- | --- | --- | 33.8 | 12.4 | 20.8 | 0 | 5 | H25-X-015-05 | H25-X-015-05 | H27.3
1260 | 岩国土木建築事務所 | 長谷大橋 |  |  |  | P1橋脚 | 1月 | RC | 橋脚（巻立） | 柱⑥ | 2.67 | 0.5 | 9.5 |  | 高炉B種 | --- | --- | --- | --- | --- | 34.4 | 14.5 | 18.1 | 0 | 6 | H25-X-015-06 | H25-X-015-06 | H27.3 | H27.8修正
1261 | 岩国土木建築事務所 | 長谷大橋 |  |  |  | P1橋脚 | 1月 | RC | 橋脚（巻立） | 柱⑦ | 2.67 | 0.5 | 9.5 |  | 高炉B種 | --- | --- | --- | --- | --- | 34 | 15.2 | 19.7 | 0 | 6 | H25-X-015-07 | H25-X-015-07 | H27.3
1262 | 岩国土木建築事務所 | 長谷大橋 |  |  |  | P1橋脚 | 2月 | RC | 橋脚（巻立） | 柱⑧ | 2.67 | 0.5 | 9.5 |  | 高炉B種 | --- | --- | --- | --- | --- | 33.8 | 12.3 | 21.2 | 0 | 5 | H25-X-015-08 | H25-X-015-08 | H27.3 | H27.8修正
1263 | 岩国土木建築事務所 | 長谷大橋 |  |  |  | P1橋脚 | 2月 | RC | 橋脚（巻立） | 柱⑨ | 2.67 | 0.5 | 9.5 |  | 高炉B種 | --- | --- | --- | --- | --- | 33.4 | 12.7 | 19.6 | 0 | 5 | H25-X-015-09 | H25-X-015-09 | H27.3 | H27.8修正
1264 | 岩国土木建築事務所 | 長谷大橋 |  |  |  | P1橋脚 | 2月 | RC | 橋脚（巻立） | 柱⑩ | 2.67 | 0.5 | 9.5 |  | 高炉B種 | --- | --- | --- | --- | --- | 34.5 | 12.8 | 19.2 | 0 | 6 | H25-X-015-10 | H25-X-015-10 | H27.3
1265 | 岩国土木建築事務所 | 長谷大橋 |  |  |  | P1橋脚 | 2月 | RC | 橋脚（巻立） | 柱⑪ | 2.67 | 0.5 | 9.5 |  | 高炉B種 | --- | --- | --- | --- | --- | 34.9 | 18.8 | 19.6 | 0 | 5 | H25-X-015-11 | H25-X-015-11 | H27.3
1266 | 岩国土木建築事務所 | 長谷大橋 |  |  |  | P1橋脚 | 2月 | RC | 橋脚（巻立） | 柱⑫ | 2.67 | 0.5 | 9.5 |  | 高炉B種 | --- | --- | --- | --- | --- | 34.6 | 16.4 | 19.7 | 0 | 5 | H25-X-015-12 | H25-X-015-12 | H27.3
1267 | 防府土木建築事務所 | Kランプ3号橋 |  |  |  | A2橋台 | 9月 | RC | 橋台 | 底板 | 1.5 | 6.8 | 8.6 |  | 高炉B種 | AE減水剤 | --- | --- | --- | --- | 32.9 | 29 | --- | 0 |  | H24-A-012-01 | H24-A-012-01 | H27.3
1268 | 防府土木建築事務所 | Kランプ3号橋 |  |  |  | A2橋台 | 10月 | RC | 橋台 | たて壁 | 3.6 | 1.6 | 8.6 |  | 高炉B種 | AE減水剤 | --- | 補強鉄筋A+B | 0.46 | 0.15 | 33.3 | 26.3 | 64 | 0 | 31 | H24-A-012-02 | H24-A-012-02 | H27.3 | H27.8修正
1269 | 防府土木建築事務所 | Kランプ3号橋 |  |  |  | A2橋台 | 10月 | RC | 橋台 | たて壁 | 1.7 | 1.6 | 8.6 |  | 高炉B種 | AE減水剤 | --- | 補強鉄筋A+B | 0.52 | 0.16 | 33.9 | 25.4 | 52.3 | 0 | 19 | H24-A-012-03 | H24-A-012-03 | H27.3
1270 | 防府土木建築事務所 | Kランプ3号橋 |  |  |  | A2橋台 | 11月 | RC | 橋台 | 胸壁 | 2.4 | 0.5 | 8.6 |  | 高炉B種 | AE減水剤 | --- | 補強鉄筋B | 0.63 | 0.33 | 35.5 | 17 | --- | 0 | 16 | H24-A-012-04 | H24-A-012-04 | H27.3 | H27.8修正
1271 | 下関土木建築事務所 | ３号橋 | 豊田ほたる大橋 | 34.2081 | 131.0724 | A2橋台 | 5 | RC | 橋台 | 底板① | 2 | 3 | 6.48 |  | 普通 | AE減水剤 | --- | --- | 0.6 | 0.6 | 33.5 | 23 | 62.5 | 0 |  | H25-A-010-01 | H25-A-010-01 | H28.3
1272 | 下関土木建築事務所 | ３号橋 | 豊田ほたる大橋 |  |  | A2橋台 | 6 | RC | 橋台 | 底板② | 2.5 | 3 | 12.95 |  | 高炉B種 | AE減水剤 | --- | --- | 0.42 | 0.42 | 31.2 | 25 | 70.8 | 0 | 28 | H25-A-010-02 | H25-A-010-02 | H28.3
1273 | 下関土木建築事務所 | ３号橋 | 豊田ほたる大橋 |  |  | A2橋台 | 7 | RC | 橋台 | たて壁 | 1.4 | 2.2 | 12.95 |  | 高炉B種 | 遅延剤 | --- | 補強鉄筋A+B | 0.31 | 0.11 | 32.4 | 25 | 60.1 | 0.04 | 18 | H25-A-010-03 | H25-A-010-03 | H28.3
1274 | 下関土木建築事務所 | ３号橋 | 豊田ほたる大橋 |  |  | A2橋台 | 7 | RC | 橋台 | 胸壁① | 1.8 | 0.7 | 12.95 |  | 高炉B種 | 遅延剤 | --- | --- | 0.8 | 0.8 | 31.3 | 30 | 55.3 | 0.08 | 18 | H25-A-010-04 | H25-A-010-04 | H28.3
1275 | 下関土木建築事務所 | ３号橋 | 豊田ほたる大橋 |  |  | A2橋台 | 8 | RC | 橋台 | 胸壁② | 1.8 | 0.7 | 12.95 |  | 高炉B種 | 遅延剤 | --- | --- | 0.86 | 0.86 | 30 | 30 | 54.6 | 0 | 10 | H25-A-010-05 | H25-A-010-05 | H28.3
1276 | 下関土木建築事務所 | ５号橋 | 八道橋 | 34.2085 | 131.0668 | P1橋脚 | 2 | RC | 橋脚 | 底板 | 2.5 | 8.5 | 8.5 |  | 高炉B種 | AE減水剤 | --- | --- | --- | --- | 32.6 | 8 | 47.5 | 0 |  | H25-P-005-01 | H25-P-005-01 | H28.3
1277 | 下関土木建築事務所 | ５号橋 | 八道橋 |  |  | P1橋脚 | 2 | RC | 橋脚 | 柱② | 3.6 | 3 | 6 |  | 高炉B種 | AE減水剤 | --- | --- | --- | --- | 34 | 11 | --- | 0 | 11 | H25-P-005-02 | H25-P-005-02 | H28.3
1278 | 下関土木建築事務所 | ５号橋 | 八道橋 |  |  | P1橋脚 | 3 | RC | 橋脚 | 柱③ | 3.6 | 3 | 6 |  | 高炉B種 | AE減水剤 | --- | --- | --- | --- | 34.7 | 9 | --- | 0 | 11 | H25-P-005-03 | H25-P-005-03 | H28.3
1279 | 下関土木建築事務所 | ５号橋 | 八道橋 |  |  | P1橋脚 | 4 | RC | 橋脚 | 柱④ | 3.6 | 3 | 6 |  | 高炉B種 | AE減水剤 | --- | --- | --- | --- | 31 | 17 | --- | 0 | 45 | H25-P-005-04 | H25-P-005-04 | H28.3
1280 | 下関土木建築事務所 | ５号橋 | 八道橋 |  |  | P1橋脚 | 5 | RC | 橋脚 | 柱⑤ | 3.6 | 3 | 6 |  | 高炉B種 | AE減水剤 | --- | --- | --- | --- | 34.5 | 20 | --- | 0 | 7 | H25-P-005-05 | H25-P-005-05 | H28.3
1281 | 下関土木建築事務所 | ５号橋 | 八道橋 |  |  | P1橋脚 | 5 | RC | 橋脚 | 柱⑥ | 3.6 | 3 | 6 |  | 高炉B種 | AE減水剤 | --- | --- | --- | --- | 33.6 | 22 | --- | 0 | 17 | H25-P-005-06 | H25-P-005-06 | H28.3
1282 | 下関土木建築事務所 | ５号橋 | 八道橋 |  |  | P1橋脚 | 6 | RC | 橋脚 | 柱・梁⑥ | 3.4 | 3 | 12 |  | 高炉B種 | AE減水剤 | --- | --- | --- | --- | 30 | 24 | --- | 0 | 21 | H25-P-005-07 | H25-P-005-07 | H28.3
1283 | 宇部土木建築事務所 | 桜川橋 | 桜川橋 | 34.0576 | 131.1526 | A2橋台 | 10 | RC | 橋台 | 底板 | 1 | 4.5 | 19.69 |  | 高炉B種 | AE減水剤 | --- | --- | --- | --- | 36.3 | 20 | --- | 0 |  | H26-A-001-01 | H26-A-001-01 | H28.3
1284 | 宇部土木建築事務所 | 桜川橋 | 桜川橋 |  |  | A2橋台 | 10 | RC | 橋台 | たて壁① | 2 | 1.4 | 19.55 |  | 高炉B種 | AE減水剤 | --- | 補強鉄筋A+B | 0.35 | 0.35 | 35.9 | 19 | 52.3 | 0 | 13 | H26-A-001-02 | H26-A-001-02 | H28.3
1285 | 宇部土木建築事務所 | 桜川橋 | 桜川橋 |  |  | A2橋台 | 11 | RC | 橋台 | たて壁② | 2.42 | 1.4 | 19.55 |  | 高炉B種 | AE減水剤 | --- | 補強鉄筋A+B | 0.35 | 0.3 | 35.1 | 16 | 49.6 | 0 | 16 | H26-A-001-03 | H26-A-001-03 | H28.3
1286 | 宇部土木建築事務所 | 桜川橋 | 桜川橋 |  |  | A2橋台 | 12 | RC | 橋台 | 胸壁 | 0.88 | 0.5 | 19.55 |  | 高炉B種 | AE減水剤 | --- | 補強鉄筋B | 0.54 | 0.54 | 36 | 8 | 15.5 | 0 | 26 | H26-A-001-04 | H26-A-001-04 | H28.3
1287 | 岩国土木建築事務所 | 森ヶ原橋 | 森ヶ原橋 | 34.1492 | 132.1632 | A2橋台 | 10 | RC | 橋台 | 底板 | 1.5 | 5.5 | 11.5 |  | 高炉B種 | AE減水剤 | --- | --- | --- | --- | 33.1 | 21 | --- | 0.04 |  | H26-A-002-01 | H26-A-002-01 | H28.3
1288 | 岩国土木建築事務所 | 森ヶ原橋 | 森ヶ原橋 |  |  | A2橋台 | 11 | RC | 橋台 | たて壁① | 2.6 | 2.4 | 11.5 |  | 高炉B種 | AE減水剤 | --- | 補強鉄筋A+B | 0.31 | 0.06 | 33.9 | 15 | 56.3 | 0.06 | 29 | H26-A-002-02 | H26-A-002-02 | H28.3
1289 | 岩国土木建築事務所 | 森ヶ原橋 | 森ヶ原橋 |  |  | A2橋台 | 11 | RC | 橋台 | たて壁② | 2.5 | 2.4 | 11.5 |  | 高炉B種 | AE減水剤 | --- | 補強鉄筋A+B | 0.32 | 0.07 | 33.6 | 14 | 46.1 | 0 | 13 | H26-A-002-03 | H26-A-002-03 | H28.3
1290 | 岩国土木建築事務所 | 森ヶ原橋 | 森ヶ原橋 |  |  | A2橋台 | 11 | RC | 橋台 | 胸壁① | 2.5 | 0.8 | 11.5 |  | 高炉B種 | AE減水剤 | --- | --- | --- | --- | 33.2 | 17 | 32.4 | 0 | 10 | H26-A-002-04 | H26-A-002-04 | H28.3
1291 | 岩国土木建築事務所 | 森ヶ原橋 | 森ヶ原橋 |  |  | A2橋台 | 12 | RC | 橋台 | 胸壁② | 0.7 | 0.8 | 11.5 |  | 高炉B種 | AE減水剤 | --- | --- | --- | --- | 33.5 | 11 | 25 | 0 | 5 | H26-A-002-05 | H26-A-002-05 | H28.3
1292 | 岩国土木建築事務所 | 出合橋 | 出合橋 | 34.2286 | 132.0629 | P1橋脚 | 5 | RC | 橋脚（巻立） | 柱① | 1.9 | 0.271 | 6.5 |  | 高炉B種 | AE減水剤 | --- | --- | 0.11 | 0.11 | 33.2 | 20 | 23.5 | 0 |  | H25-X-016-01 | H25-X-016-01 | H28.3
1293 | 岩国土木建築事務所 | 出合橋 | 出合橋 |  |  | P1橋脚 | 5 | RC | 橋脚（巻立） | 柱① | 2.4 | 0.298 | 6.5 |  | 高炉B種 | AE減水剤 | --- | --- | 0.11 | 0.11 | 33.2 | 20 | 23.5 | 0 | 13 | H25-X-016-02 | H25-X-016-02 | H28.3
1294 | 萩土木建築事務所 | 岩瀬戸口橋 | 岩瀬戸口橋 | 34.2313 | 131.4128 | A1橋台 | 12 | RC | 橋台 | たて壁 | 3.7 | 1.3 | 8.4 |  | 高炉B種 | AE減水剤 | --- | 補強鉄筋A+B | 0.31 | 0.09 | 32 | 10 | 24.9 | 0 | 13 | H25-A-011-01 | H25-A-011-01 | H28.3
1295 | 萩土木建築事務所 | 岩瀬戸口橋 | 岩瀬戸口橋 |  |  | A2橋台 | 12 | RC | 橋台 | たて壁 | 3.7 | 1.3 | 8.4 |  | 高炉B種 | AE減水剤 | --- | 補強鉄筋A+B | 0.31 | 0.09 | 32 | 10 | 24.9 | 0 | 13 | H25-A-012-01 | H25-A-012-01 | H28.3
1296 | 萩土木建築事務所 | 前尻線第１橋 | 前尻線第１橋（市道） | 34.4558 | 131.6098 | A1橋台 | 11 | RC | 橋台 | 底板 | 1.5 | 4.5 | 6.34 |  | 高炉B種 | AE減水剤 | --- | --- | --- | --- | 32.5 | 16.6 | 15.5 | 0 |  | H25-A-013-01 | H25-A-013-01 | H28.3
1297 | 萩土木建築事務所 | 前尻線第１橋 | 前尻線第１橋（市道） |  |  | A1橋台 | 11 | RC | 橋台 | たて壁 | 3.62 | 1.7 | 5.89 |  | 高炉B種 | AE減水剤 | --- | 補強鉄筋A | 1.6 | 1.6 | 33.1 | 13 | 49.7 | 0 | 20 | H25-A-013-02 | H25-A-013-02 | H28.3
1298 | 防府土木建築事務所 | Ｊランプ橋 | Jランプ橋 | 34.1276 | 131.4036 | A2橋台 | 10 | RC | 橋台 | たて壁① | 1.95 | 1.8 | 7 |  | 高炉B種 | AE減水剤 | --- | --- | 0.12 | 0.12 | 32.5 | 25 | 60.8 | 0 | 8 | H26-A-003-01 | H26-A-003-01 | H28.3
1299 | 防府土木建築事務所 | Ｊランプ橋 | Jランプ橋 |  |  | A2橋台 | 11 | RC | 橋台 | たて壁② | 2.7 | 1.8 | 7 |  | 高炉B種 | AE減水剤 | --- | --- | 0.14 | 0.14 | 34.3 | 18 | 54.7 | 0 | 24 | H26-A-003-02 | H26-A-003-02 | H28.3
1300 | 防府土木建築事務所 | Ｊランプ橋 | Jランプ橋 |  |  | A2橋台 | 11 | RC | 橋台 | たて壁③ | 2.7 | 1.8 | 7 |  | 高炉B種 | AE減水剤 | --- | --- | 0.13 | 0.13 | 33.4 | 14 | 37.4 | 0 | 14 | H26-A-003-03 | H26-A-003-03 | H28.3
1301 | 防府土木建築事務所 | Ｊランプ橋 | Jランプ橋 |  |  | A2橋台 | 12 | RC | 橋台 | 胸壁 | 2.46 | 1.8 | 7 |  | 高炉B種 | AE減水剤 | --- | --- | 0.45 | 0.45 | 35.8 | 12 | --- | 0 | 18 | H26-A-003-04 | H26-A-003-04 | H28.3
1302 | 防府土木建築事務所 | 本線部（KT2-2) |  |  |  | 逆Ｔ式擁壁 | 9 | RC | 擁壁 | 底板 | 0.4 | 2.5 | 9.53 | 4.765 | 高炉B種 | AE減水剤 | --- | --- | 0.19 | 0.19 | 34 | 24 | --- | 0 |  | H26-W-001-01 | H26-W-001-01 | H28.3
1303 | 防府土木建築事務所 | 本線部（KT2-2) |  |  |  | 逆Ｔ式擁壁 | 10 | RC | 擁壁 | たて壁 | 3.3 | 0.4 | 9.53 | 4.765 | 高炉B種 | AE減水剤 | --- | --- | 0.26 | 0.26 | 32.4 | 22 | --- | 0 | 25 | H26-W-001-02 | H26-W-001-02 | H28.3
1304 | 防府土木建築事務所 | 本線部（KT2-3) |  |  |  | 逆Ｔ式擁壁 | 9 | RC | 擁壁 | 底板 | 0.4 | 3 | 9.64 | 4.819 | 高炉B種 | AE減水剤 | --- | --- | 0.17 | 0.17 | 34 | 24 | --- | 0 |  | H26-W-002-01 | H26-W-002-01 | H28.3
1305 | 防府土木建築事務所 | 本線部（KT2-3) |  |  |  | 逆Ｔ式擁壁 | 10 | RC | 擁壁 | たて壁 | 3.65 | 0.4 | 9.64 | 4.819 | 高炉B種 | AE減水剤 | --- | --- | 0.27 | 0.27 | 34.8 | 23 | --- | 0 | 20 | H26-W-002-02 | H26-W-002-02 | H28.3
1306 | 防府土木建築事務所 | 本線部（KT2-4) |  |  |  | 逆Ｔ式擁壁 | 9 | RC | 擁壁 | 底板 | 0.4 | 3 | 12 | 4 | 高炉B種 | AE減水剤 | --- | --- | 0.16 | 0.16 | 34 | 24 | --- | 0 |  | H26-W-003-01 | H26-W-003-01 | H28.3
1307 | 防府土木建築事務所 | 本線部（KT2-4) |  |  |  | 逆Ｔ式擁壁 | 10 | RC | 擁壁 | たて壁 | 4 | 0.4 | 12 | 4 | 高炉B種 | AE減水剤 | --- | --- | 0.26 | 0.26 | 32.4 | 22 | --- | 0 | 25 | H26-W-003-02 | H26-W-003-02 | H28.3
1308 | 防府土木建築事務所 | 本線部（KT2-5) |  |  |  | 逆Ｔ式擁壁 | 9 | RC | 擁壁 | 底板 | 0.4 | 3 | 12.37 | 4.37 | 高炉B種 | AE減水剤 | 膨張材 | --- | 0.17 | 0.17 | 34 | 24 | --- | 0 |  | H26-W-004-01 | H26-W-004-01 | H28.3
1309 | 防府土木建築事務所 | 本線部（KT2-5) |  |  |  | 逆Ｔ式擁壁 | 10 | RC | 擁壁 | たて壁 | 4.4 | 0.4 | 12.37 | 4.37 | 高炉B種 | AE減水剤 | --- | --- | 0.26 | 0.26 | 34.8 | 22.2 | --- | 0 | 17 | H26-W-004-02 | H26-W-004-02 | H28.3
1310 | 防府土木建築事務所 | 本線部（KT3-1) |  |  |  | 逆Ｔ式擁壁 | 9 | RC | 擁壁 | 底板 | 0.4 | 2 | 9.4 | 4.698 | 高炉B種 | AE減水剤 | --- | --- | 0.19 | 0.19 | 34 | 24 | --- | 0 |  | H26-W-005-01 | H26-W-005-01 | H28.3
1311 | 防府土木建築事務所 | 本線部（KT3-1) |  |  |  | 逆Ｔ式擁壁 | 10 | RC | 擁壁 | たて壁 | 2.5 | 0.4 | 9.4 | 4.698 | 高炉B種 | AE減水剤 | --- | --- | 0.27 | 0.27 | 34.8 | 23 | --- | 0 | 17 | H26-W-005-02 | H26-W-005-02 | H28.3
1312 | 防府土木建築事務所 | 本線部（KT3-2) |  |  |  | 逆Ｔ式擁壁 | 9 | RC | 擁壁 | 底板 | 0.4 | 2 | 9.39 | 4.696 | 高炉B種 | AE減水剤 | --- | --- | 0.19 | 0.19 | 34 | 24 | --- | 0 |  | H26-W-006-01 | H26-W-006-01 | H28.3
1313 | 防府土木建築事務所 | 本線部（KT3-2) |  |  |  | 逆Ｔ式擁壁 | 10 | RC | 擁壁 | たて壁 | 2.5 | 0.4 | 9.39 | 4.696 | 高炉B種 | AE減水剤 | --- | --- | 0.24 | 0.24 | 32.4 | 22 | --- | 0 | 25 | H26-W-006-02 | H26-W-006-02 | H28.3
1314 | 防府土木建築事務所 | 本線部（KT3-3) |  |  |  | 逆Ｔ式擁壁 | 9 | RC | 擁壁 | 底板 | 0.4 | 2 | 9.42 | 4.712 | 高炉B種 | AE減水剤 | --- | --- | 0.19 | 0.19 | 34 | 24 | --- | 0 |  | H26-W-007-01 | H26-W-007-01 | H28.3
1315 | 防府土木建築事務所 | 本線部（KT3-3) |  |  |  | 逆Ｔ式擁壁 | 10 | RC | 擁壁 | たて壁 | 3.05 | 0.4 | 9.42 | 4.712 | 高炉B種 | AE減水剤 | --- | --- | 0.26 | 0.26 | 34.8 | 23 | --- | 0 | 17 | H26-W-007-02 | H26-W-007-02 | H28.3
1316 | 防府土木建築事務所 | C-1号ボックカルバート |  |  |  | ①ブロック | 5 | RC | BOX | 底板 | 0.6 | 4.9 | 9.94 | 3.4 | 高炉B種 | AE減水剤 | --- | --- | 0.17 | 0.17 | 32.6 | 22 | --- | 0 |  | H25-B-001-01 | H25-B-001-01 | H28.3
1317 | 防府土木建築事務所 | C-1号ボックカルバート |  |  |  | ①ブロック | 6 | RC | BOX | 側壁・頂版 | 5.2 | 0.6 | 9.94 | 3.4 | 高炉B種 | AE減水剤 | --- | --- | 0.18 | 0.18 | 31.6 | 22.1 | 49.5 | 0 | 35 | H25-B-001-02 | H25-B-001-02 | H28.3
1318 | 防府土木建築事務所 | C-1号ボックカルバート |  |  |  | ②ブロック | 5 | RC | BOX | 底板 | 0.6 | 4.9 | 9.94 | 3.4 | 高炉B種 | AE減水剤 | --- | --- | 0.17 | 0.17 | 33.6 | 27 | --- | 0 |  | H25-B-002-01 | H25-B-002-01 | H28.3
1319 | 防府土木建築事務所 | C-1号ボックカルバート |  |  |  | ②ブロック | 7 | RC | BOX | 側壁・頂版 | 5.2 | 0.6 | 9.94 | 3.4 | 高炉B種 | AE減水剤 | --- | --- | 0.18 | 0.18 | 30.5 | 28 | --- | 0 | 49 | H25-B-002-02 | H25-B-002-02 | H28.3
1320 | 防府土木建築事務所 | C-2号ボックカルバート |  |  |  | ①ブロック | 5 | RC | BOX | 底板 | 0.6 | 4.5 | 8.14 | 2.8 | 高炉B種 | AE減水剤 | --- | --- | 0.19 | 0.19 | 33 | 24 | --- | 0 |  | H25-B-003-01 | H25-B-003-01 | H28.3
1321 | 防府土木建築事務所 | C-2号ボックカルバート |  |  |  | ①ブロック | 7 | RC | BOX | 側壁・頂版 | 5 | 0.5 | 8.14 | 2.8 | 高炉B種 | AE減水剤 | --- | --- | 0.18 | 0.18 | 31.9 | 26 | 47.6 | 0 | 38 | H25-B-003-02 | H25-B-003-02 | H28.3
1322 | 防府土木建築事務所 | C-2号ボックカルバート |  |  |  | ②ブロック | 6 | RC | BOX | 底板 | 0.6 | 4.5 | 8.14 | 2.8 | 高炉B種 | AE減水剤 | --- | --- | 0.19 | 0.19 | 31.8 | 23 | --- | 0 |  | H25-B-004-01 | H25-B-004-01 | H28.3
1323 | 防府土木建築事務所 | C-2号ボックカルバート |  |  |  | ②ブロック | 7 | RC | BOX | 側壁・頂版 | 5.2 | 0.5 | 8.14 | 2.8 | 高炉B種 | AE減水剤 | --- | --- | 0.18 | 0.18 |  | 27 | --- | 0 | 40 | H25-B-004-02 | H25-B-004-02 | H28.3
1324 | 防府土木建築事務所 | B-1号ボックカルバート |  |  |  | ①ブロック | 6 | RC | BOX | 底板 | 0.6 | 4.5 | 9.99 | 4.995 | 高炉B種 | AE減水剤 | --- | --- | 0.21 | 0.21 | 33.3 | 25.8 | --- | 0 |  | H25-B-005-01 | H25-B-005-01 | H28.3
1325 | 防府土木建築事務所 | B-1号ボックカルバート |  |  |  | ①ブロック | 7 | RC | BOX | 側壁・頂版 | 5 | 0.5 | 9.99 | 5 | 高炉B種 | AE減水剤 | --- | --- | 0.21 | 0.21 | 30.4 | 28.3 | 59.7 | 0 | 37 | H25-B-005-02 | H25-B-005-02 | H28.3
1326 | 防府土木建築事務所 | B-1号ボックカルバート |  |  |  | ②ブロック | 6 | RC | BOX | 底板 | 0.6 | 4.5 | 9.99 | 5 | 高炉B種 | AE減水剤 | --- | --- | 0.21 | 0.21 | 34.8 | 24.2 | --- | 0 |  | H25-B-006-01 | H25-B-006-01 | H28.3
1327 | 防府土木建築事務所 | B-1号ボックカルバート |  |  |  | ②ブロック | 7 | RC | BOX | 側壁・頂版 | 5 | 0.5 | 9.99 | 5 | 高炉B種 | AE減水剤 | --- | --- | 0.21 | 0.21 | 35.4 | 31.7 | 58.6 | 0 | 44 | H25-B-006-02 | H25-B-006-02 | H28.3
1328 | 防府土木建築事務所 | B型擁壁 |  |  |  | 逆Ｔ式擁壁 | 10 | RC | 擁壁 | 底盤 | 1.2 | 6.27 | 7 |  | 高炉B種 | AE減水剤 | --- | --- | --- | --- |  | 26.6 | 49.8 | 0 |  | H26-W-008-01 | H26-W-008-01 | H28.3
1329 | 防府土木建築事務所 | B型擁壁 |  |  |  | 逆Ｔ式擁壁 | 11 | RC | 擁壁 | 胸壁 | 2.3 | 6.3 | 7 |  | 高炉B種 | AE減水剤 | --- | --- | --- | --- | 33.6 | 20.7 | 45.6 | 0 | 13 | H26-W-008-02 | H26-W-008-02 | H28.3
1330 | 都市計画課 | 最終沈殿池 |  |  |  | 躯体 | 9 | RC | その他 | 底盤 | 0.7 | 11.15 | 23.4 |  | 高炉B種 | AE減水剤 | --- | --- | --- | --- | 32.8 | 27 | 48.1 | 0 |  | H25-X-017-01 | H25-X-017-01 | H28.3
1331 | 都市計画課 | 最終沈殿池 |  |  |  | 躯体 | 10 | RC | その他 | 側壁 | 2.7 | 22.3 | 0.4 | 3.5 | 高炉B種 | AE減水剤 | --- | --- | --- | --- | 33.4 | 21 | 34.6 | 0.06 | 35 | H25-X-017-02 | H25-X-017-02 | H28.3
1332 | 都市計画課 | 最終沈殿池 |  |  |  | 躯体 | 11 | RC | その他 | 側壁・頂版 | 2.3 | 0.4 | 22.3 | 3.5 | 高炉B種 | AE減水剤 | --- | --- | --- | --- | 32 | 17 | 34.3 | 0.1 | 33 | H25-X-017-03 | H25-X-017-03 | H28.3
1333 | 都市計画課 | 分配槽 |  |  |  | 躯体 | 5 | RC | その他 | 側壁・頂版 | 6.2 | 0.4 | 4.6 |  | 高炉B種 | AE減水剤 | --- | --- | --- | --- | 31.7 | 22 | 36.6 | 0 | 28 | H25-X-018-01 | H25-X-018-01 | H28.3
1334 | 下関土木建築事務所 | 奥山田橋 | 奥山田橋 | 34.0478 | 130.9919 | A1橋台 | 1月 | RC | 橋台 | 底板 | 1 | 3.5 | 12.7 |  | 高炉B種 | AE減水剤 | --- | --- | --- | --- | 35 | 14 | --- | 0 |  | H26-A-004-01 | H26-A-004-01 | H28.3
1335 | 下関土木建築事務所 | 奥山田橋 | 奥山田橋 |  |  | A1橋台 | 1月 | RC | 橋台 | たて壁① | 2.5 | 1.3 | 12.7 |  | 高炉B種 | AE減水剤 | --- | 補強鉄筋A+B | 0.32 | 0.08 | 35.3 | 15 | --- | 0 | 11 | H26-A-004-02 | H26-A-004-02 | H28.3
1336 | 下関土木建築事務所 | 奥山田橋 | 奥山田橋 |  |  | A1橋台 | 3月 | RC | 橋台 | たて壁②・胸壁 | 3 | 1.3 | 12.7 |  | 高炉B種 | AE減水剤 | --- | 補強鉄筋A+B | 0.31 | 0.08 | 34.9 | 14 | --- | 0.15 | 58 | H26-A-004-03 | H26-A-004-03 | H28.3
1337 | 下関土木建築事務所 | 奥山田橋 | 奥山田橋 |  |  | A2橋台 | 2月 | RC | 橋台 | 底板 | 1 | 4 | 12.7 |  | 高炉B種 | AE減水剤 | --- | --- | --- | --- | 35 | 10 | --- | 0 |  | H26-A-005-01 | H26-A-005-01 | H28.3
1338 | 下関土木建築事務所 | 奥山田橋 | 奥山田橋 |  |  | A2橋台 | 2月 | RC | 橋台 | たて壁① | 1.7 | 1.3 | 12.7 |  | 高炉B種 | AE減水剤 | --- | 補強鉄筋A+B | 0.32 | 0.08 | 34.6 | 14 | --- | 0 | 15 | H26-A-005-02 | H26-A-005-02 | H28.3
1339 | 下関土木建築事務所 | 奥山田橋 | 奥山田橋 |  |  | A2橋台 | 4月 | RC | 橋台 | たて壁② | 3 | 1.3 | 12.7 |  | 高炉B種 | AE減水剤 | --- | 補強鉄筋A+B | 0.31 | 0.08 | 33.9 | 16 | --- | 0.1 | 51 | H26-A-005-03 | H26-A-005-03 | H28.3
1340 | 下関土木建築事務所 | 奥山田橋 | 奥山田橋 |  |  | A2橋台 | 6月 | RC | 橋台 | 胸壁 | 0.6 | 0.5 | 12.7 |  | 高炉B種 | AE減水剤 | --- | --- | 0.26 | 0.26 | 33.6 | 23.1 | --- | 0 | 72 | H26-A-005-04 | H26-A-005-04 | H28.3
1341 | 防府土木建築事務所 | 新古川橋（仮称） | 新古川橋 | 34.0941 | 131.3943 | A1橋台 | 10月 | RC | 橋台 | 底板 | 1.9 | 4.5 | 25.3 |  | 高炉B種 | AE減水剤 | --- | --- | --- | --- | 31.7 | 21 | 60.2 | 0 |  | H26-A-006-01 | H26-A-006-01 | H28.3
1342 | 防府土木建築事務所 | 新古川橋（仮称） | 新古川橋 |  |  | A1橋台 | 11月 | RC | 橋台 | たて壁 | 2.1 | 1.4 | 24.84 |  | 高炉B種 | AE減水剤 | --- | 補強鉄筋A+B | 0.41 | 0.3 | 34.5 | 16 | 56.9 | 0.15 | 14 | H26-A-006-02 | H26-A-006-02 | H28.3
1343 | 防府土木建築事務所 | 新古川橋（仮称） | 新古川橋 |  |  | A1橋台 | 11月 | RC | 橋台 | 胸壁 | 1.1 | 0.5 | 24.84 |  | 高炉B種 | AE減水剤 | 膨張材 | --- | --- | --- |  |  |  | 0 | 6 | H26-A-006-03 | H26-A-006-03 | H28.3
1344 | 防府土木建築事務所 | 新古川橋（仮称） | 新古川橋 |  |  | A2橋台 | 4月 | RC | 橋台 | たて壁 | 1.5 | 1.4 | 24.61 |  | 高炉B種 | AE減水剤 | --- | 補強鉄筋A+B | 0.3 | 0.13 | 32.5 | 18 | 46.8 | 0.2 |  | H26-A-007-01 | H26-A-007-01 | H28.3
1345 | 防府土木建築事務所 | 新古川橋（仮称） | 新古川橋 |  |  | A2橋台 | 5月 | RC | 橋台 | 胸壁 | 1 | 0.5 | 24.61 |  | 高炉B種 | AE減水剤 | --- | 補強鉄筋B | 0.5 | 0.285 | 34.5 | 23 | 46.7 | 0.2 | 9 | H26-A-007-02 | H26-A-007-02 | H28.3
1346 | 防府土木建築事務所 | 下向橋 | 下向橋（市道） | 34.4046 | 131.6887 | A2橋台 | 9月 | RC | 橋台 | 底板 | 1.4 | 4.5 | 6.05 |  | 高炉B種 | AE減水剤 | --- | --- | 0.1 | 0.1 | 33.8 | 24 | 58.7 | 0 |  | H26-A-008-01 | H26-A-008-01 | H28.3
1347 | 防府土木建築事務所 | 下向橋 | 下向橋（市道） |  |  | A2橋台 | 11 | RC | 橋台 | たて壁 | 2.21 | 1.5 | 6.05 |  | 高炉B種 | AE減水剤 | --- | --- | 0.08 | 0.08 | 33.9 | 16 | --- | 0 | 48 | H26-A-008-02 | H26-A-008-02 | H28.3
1348 | 防府土木建築事務所 | 下向橋 | 下向橋（市道） |  |  | A2橋台 | 11 | RC | 橋台 | 胸壁 | 1.3 | 0.5 | 6.05 |  | 高炉B種 | AE減水剤 | --- | --- | 0.23 | 0.23 | 38.5 | 17 | --- | 0 | 9 | H26-A-008-03 | H26-A-008-03 | H28.3
1349 | 防府土木建築事務所 | 南河内橋 | 南河内橋（市道） | 34.4082 | 131.6844 | A1橋台 | 5月 | RC | 橋台 | 底板 | 1.6 | 4.5 | 4.5 |  | 高炉B種 | AE減水剤 | --- | --- | --- | --- | 35.3 | 23 | --- | 0 |  | H26-A-009-01 | H26-A-009-01 | H28.3
1350 | 防府土木建築事務所 | 南河内橋 | 南河内橋（市道） |  |  | A1橋台 | 6月 | RC | 橋台 | たて壁 | 2.45 | 1.7 | 4.2 |  | 高炉B種 | AE減水剤 | --- | --- | 0.07 | 0.07 | 34.1 | 22 | --- | 0 | 15 | H26-A-009-02 | H26-A-009-02 | H28.3
1351 | 防府土木建築事務所 | 南河内橋 | 南河内橋（市道） |  |  | A1橋台 | 6月 | RC | 橋台 | 胸壁 | 1.99 | 0.5 | 4.2 |  | 高炉B種 | AE減水剤 | --- | --- | 0.39 | 0.39 | 34.4 | 22 | --- | 0 | 13 | H26-A-009-03 | H26-A-009-03 | H28.3
1352 | 防府土木建築事務所 | 南河内橋 | 南河内橋（市道） |  |  | A2橋台 | 5月 | RC | 橋台 | 底板 | 1.6 | 4.5 | 4.5 |  | 高炉B種 | AE減水剤 | --- | --- |  |  | 34.7 | 27 | --- | 0 |  | H26-A-010-01 | H26-A-010-01 | H28.3
1353 | 防府土木建築事務所 | 南河内橋 | 南河内橋（市道） |  |  | A2橋台 | 6月 | RC | 橋台 | たて壁 | 2.65 | 1.7 | 4.2 |  | 高炉B種 | AE減水剤 | --- | --- | 0.07 | 0.07 | 34.1 | 22 | --- | 0 | 15 | H26-A-010-02 | H26-A-010-02 | H28.3
1354 | 防府土木建築事務所 | 南河内橋 | 南河内橋（市道） |  |  | A2橋台 | 6月 | RC | 橋台 | 胸壁 | 1.99 | 0.5 | 4.2 |  | 高炉B種 | AE減水剤 | --- | --- | 0.39 | 0.39 | 34.4 | 22 | --- | 0 | 13 | H26-A-010-03 | H26-A-010-03 | H28.3
1355 | 防府土木建築事務所 | 上日ノ向橋 | 上日ノ向橋（市道） | 34.4114 | 131.6794 | A1橋台 | 10月 | RC | 橋台 | 底板 | 1.4 | 3 | 7.8 |  | 高炉B種 | AE減水剤 | --- | --- | 0.11 | 0.11 | 32.4 | 19 | --- | 0 |  | H26-A-011-01 | H26-A-011-01 | H28.3
1356 | 防府土木建築事務所 | 上日ノ向橋 | 上日ノ向橋（市道） |  |  | A1橋台 | 11月 | RC | 橋台 | たて壁 | 1.07 | 1.4 | 7.74 |  | 高炉B種 | AE減水剤 | --- | --- | 0.13 | 0.13 | 33.9 | 19 | 36.5 | 0 | 16 | H26-A-011-02 | H26-A-011-02 | H28.3
1357 | 防府土木建築事務所 | 上日ノ向橋 | 上日ノ向橋（市道） |  |  | A1橋台 | 11月 | RC | 橋台 | 胸壁 | 1.1 | 0.5 | 7.74 |  | 高炉B種 | AE減水剤 | --- | --- | 0.29 | 0.29 | 34.1 | 13 | 18.2 | 0 | 14 | H26-A-011-03 | H26-A-011-03 | H28.3
1358 | 防府土木建築事務所 | 上日ノ向橋 | 上日ノ向橋（市道） |  |  | A2橋台 | 11月 | RC | 橋台 | 底板 | 1.4 | 3 | 6.8 |  | 高炉B種 | AE減水剤 | --- | --- | 0.11 | 0.11 | 34.1 | 13 | 42.4 | 0 |  | H26-A-012-01 | H26-A-012-01 | H28.3
1359 | 防府土木建築事務所 | 上日ノ向橋 | 上日ノ向橋（市道） |  |  | A2橋台 | 12月 | RC | 橋台 | たて壁 | 1.1 | 1.4 | 6.24 |  | 高炉B種 | AE減水剤 | --- | --- | 0.16 | 0.16 | 32.9 | 11 | 25.7 | 0 | 9 | H26-A-012-02 | H26-A-012-02 | H28.3
1360 | 防府土木建築事務所 | 朝早橋 | 朝早橋（市道）あそうはし | 34.3966 | 131.7169 | A2橋台 | 7月 | RC | 橋台 | 底板 | 1.6 | 4.5 | 6.8 |  | 高炉B種 | AE減水剤 | --- | --- | --- | --- | 33.6 | 26 | --- | 0 |  | H26-A-013-01 | H26-A-013-01 | H28.3
1361 | 防府土木建築事務所 | 朝早橋 | 朝早橋（市道）あそうはし |  |  | A2橋台 | 7月 | RC | 橋台 | たて壁① | 1.2 | 1.5 | 6.8 |  | 高炉B種 | AE減水剤 | --- | --- | 0.07 | 0.07 | 33.2 | 31 | --- | 0 | 21 | H26-A-013-02 | H26-A-013-02 | H28.3
1362 | 防府土木建築事務所 | 朝早橋 | 朝早橋（市道）あそうはし |  |  | A2橋台 | 8月 | RC | 橋台 | たて壁② | 2.55 | 1.5 | 6.8 |  | 高炉B種 | AE減水剤 | --- | --- | 0.35 | 0.35 | 32.9 | 24 | --- | 0 | 28 | H26-A-013-03 | H26-A-013-03 | H28.3
1363 | 周南土木建築事務所 | 西市橋 | 西市橋（市道橋） | 34.0126 | 131.8611 | A1橋台 | 1月 | RC | 橋台 | 底板 | 1 | 2 | 12.36 |  | 高炉B種 | AE減水剤 | --- | --- | --- | --- | 33.3 | 10 | 24.6 | 0 |  | H25-A-014-01 | H25-A-014-01 | H28.3
1364 | 周南土木建築事務所 | 西市橋 | 西市橋（市道橋） |  |  | A1橋台 | 2月 | RC | 橋台 | たて壁・胸壁 | 1.3 | 1.3 | 12.36 |  | 高炉B種 | AE減水剤 | --- |  | 0.31 | 0.15 | 28.7 | 10 | 23.7 | 0 | 18 | H25-A-014-02 | H25-A-014-02 | H28.3
1365 | 周南土木建築事務所 | 西市橋 | 西市橋（市道橋） |  |  | A2橋台 | 2 | RC | 橋台 | 底板 | 1 | 2 | 9.96 |  | 高炉B種 | AE減水剤 | --- | --- | --- | --- | 28.7 | 10 | 25.2 | 0 |  | H25-A-015-01 | H25-A-015-01 | H28.3
1366 | 周南土木建築事務所 | 西市橋 | 西市橋（市道橋） |  |  | A2橋台 | 2 | RC | 橋台 | たて壁・胸壁 | 1.3 | 1.3 | 9.96 |  | 高炉B種 | AE減水剤 | --- |  | 0.3 | 0.15 | 16.2 | 12 | 31.2 | 0 | 9 | H25-A-015-02 | H25-A-015-02 | H28.3
1367 | 宇部土木建築事務所 | 鴨橋 | 鴨橋（市道） | 34.0533 | 131.1668 | P2橋脚 | 1月 | RC | 橋脚 | 底板 | 1.3 | 6.5 | 9 |  | 高炉B種 | AE減水剤 | --- | --- | --- | --- | 33.7 | 10 | --- | 0 |  | H26-P-001-01 | H26-P-001-01 | H28.3
1368 | 宇部土木建築事務所 | 鴨橋 | 鴨橋（市道） |  |  | P2橋脚 | 1月 | RC | 橋脚 | 柱① | 3.6 | 1.55 | 8 |  | 高炉B種 | AE減水剤 | --- | --- | --- | --- | 31.7 | 11 | 46.5 | 0 | 19 | H26-P-001-02 | H26-P-001-02 | H28.3
1369 | 宇部土木建築事務所 | 鴨橋 | 鴨橋（市道） |  |  | P2橋脚 | 2 | RC | 橋脚 | 柱② | 3.6 | 1.55 | 8 |  | 高炉B種 | AE減水剤 | --- | --- | --- | --- | 33.8 | 9 | 42.9 | 0 | 22 | H26-P-001-03 | H26-P-001-03 | H28.3
1370 | 宇部土木建築事務所 | 鴨橋 | 鴨橋（市道） |  |  | P2橋脚 | 3 | RC | 橋脚 | 柱③ | 3.2 | 1.9 | 8.5 |  | 高炉B種 | AE減水剤 | --- | --- | --- | --- | 34.6 | 11 | 48.8 | 0 | 26 | H26-P-001-04 | H26-P-001-04 | H28.3
1371 | 宇部土木建築事務所 | 鴨橋 | 鴨橋（市道） |  |  | A1橋台 | 2 | RC | 橋台 | 底板 | 1.5 | 4.5 | 7.31 |  | 高炉B種 | AE減水剤 | --- | --- | --- | --- | 33.7 | 12 | --- | 0 |  | H26-A-014-01 | H26-A-014-01 | H28.3
1372 | 宇部土木建築事務所 | 鴨橋 | 鴨橋（市道） |  |  | A1橋台 | 3 | RC | 橋台 | たて壁 | 3 | 1.6 | 7.31 |  | 高炉B種 | AE減水剤 | --- | --- | --- | --- | 33.1 | 15 | 53.2 | 0 | 14 | H26-A-014-02 | H26-A-014-02 | H28.3
1373 | 防府土木建築事務所 | 小郡ＪＣＴ（Ｊランプ橋） | Jランプ橋 | 34.1276 | 131.4036 | P2橋脚 | 4月 | RC | 橋脚 | 柱① | 4.5 | 2 | 3.5 |  | 高炉B種 | AE減水剤 | --- | --- | 0.26 | 0.26 | 34 | 22 | 56.6 | 0 | 6 | H26-P-002-01 | H26-P-002-01 | H28.3
1374 | 防府土木建築事務所 | 小郡ＪＣＴ（Ｊランプ橋） | Jランプ橋 |  |  | P2橋脚 | 5 | RC | 橋脚 | 柱② | 3.6 | 2 | 3.5 |  | 高炉B種 | AE減水剤 | --- | --- | 0.26 | 0.26 | 33.8 | 21 | --- | 0 | 11 | H26-P-002-02 | H26-P-002-02 | H28.3
1375 | 防府土木建築事務所 | 小郡ＪＣＴ（Ｊランプ橋） | Jランプ橋 |  |  | P2橋脚 | 5 | RC | 橋脚 | 柱③ | 3.6 | 2 | 3.5 |  | 高炉B種 | AE減水剤 | --- | --- | 0.26 | 0.26 | 34.1 | 20 | --- | 0 | 3 | H26-P-002-03 | H26-P-002-03 | H28.3
1376 | 防府土木建築事務所 | 小郡ＪＣＴ（Ｊランプ橋） | Jランプ橋 |  |  | P2橋脚 | 5 | RC | 橋脚 | 柱④ | 2.8 | 2 | 3.5 |  | 高炉B種 | AE減水剤 | --- | --- | 0.19 | 0.19 | 35.1 | 24 | --- | 0 | 14 | H26-P-002-04 | H26-P-002-04 | H28.3
1377 | 防府土木建築事務所 | 小郡ＪＣＴ（Ｊランプ橋） | Jランプ橋 |  |  | P3橋脚 | 4 | RC | 橋脚 | 柱① | 4 | 2 | 3.5 |  | 高炉B種 | AE減水剤 | --- | --- | 0.26 | 0.26 | 33 | 16 | 53 | 0 | 4 | H26-P-003-01 | H26-P-003-01 | H28.3
1378 | 防府土木建築事務所 | 小郡ＪＣＴ（Ｊランプ橋） | Jランプ橋 |  |  | P3橋脚 | 4 | RC | 橋脚 | 柱② | 3.6 | 2 | 3.5 |  | 高炉B種 | AE減水剤 | --- | --- | 0.26 | 0.26 | 34 | 22 | --- | 0 | 12 | H26-P-003-02 | H26-P-003-02 | H28.3
1379 | 防府土木建築事務所 | 小郡ＪＣＴ（Ｊランプ橋） | Jランプ橋 |  |  | P3橋脚 | 5 | RC | 橋脚 | 柱③ | 3.6 | 2 | 3.5 |  | 高炉B種 | AE減水剤 | --- | --- | 0.26 | 0.26 | 34.2 | 22 | --- | 0 | 7 | H26-P-003-03 | H26-P-003-03 | H28.3
1380 | 防府土木建築事務所 | 小郡ＪＣＴ（Ｊランプ橋） | Jランプ橋 |  |  | P3橋脚 | 5 | RC | 橋脚 | 柱梁部④ | 2.8 | 2 | 3.5 |  | 高炉B種 | AE減水剤 | --- | --- | 0.18 | 0.18 | 34.9 | 22 | --- | 0 | 15 | H26-P-003-04 | H26-P-003-04 | H28.3
1381 | 防府土木建築事務所 | 小郡ＪＣＴ（Ｊランプ橋） | Jランプ橋 |  |  | 上部工 | 10 | RC | 床板① | その他 | 0.2 | 0.2 | 53.7 |  | 普通 | AE減水剤 | 膨張材 | --- | 2.3 | 2.3 | 39.3 | 23 | --- | 0 |  | H26-X-002-01 | H26-X-002-01 | H28.3
1382 | 防府土木建築事務所 | 小郡ＪＣＴ（Ｊランプ橋） | Jランプ橋 |  |  | 上部工 | 10 | RC | 床板② | その他 | 0.2 | 0.2 | 65 |  | 普通 | AE減水剤 | 膨張材 | --- | 2.3 | 2.3 | 39.5 | 22 | --- | 0 |  | H26-X-002-02 | H26-X-002-02 | H28.3
1383 | 防府土木建築事務所 | 小郡ＪＣＴ（Ｊランプ橋） | Jランプ橋 |  |  | 上部工 | 10 | RC | 床板③ | その他 | 0.2 | 0.2 | 75.3 |  | 普通 | AE減水剤 | 膨張材 | --- | 2.3 | 2.3 | 40.4 | 20 | --- | 0 |  | H26-X-002-03 | H26-X-002-03 | H28.3
1384 | 宇部土木建築事務所 | 新麦川橋 | 新麦川橋 | 34.1801 | 131.1784 | 上部工 | 7 | RC | 床板 | その他 | 0.2 | 0.2 | 58 |  | 普通 | AE減水剤 | 膨張材 | --- | --- | --- | 30.1 | 30 | 50.8 | 0 |  | H26-X-003-01 | H26-X-003-01 | H28.3
1385 | 宇部土木建築事務所 | 新麦川橋 | 新麦川橋 |  |  | 地覆 | 9 | RC | 地覆 | その他 | 0.2 | 0.2 | 58 |  | 普通 | AE減水剤 | 膨張材 | --- | --- | --- | 30.6 | 26 | --- | 0 |  | H26-X-003-02 | H26-X-003-02 | H28.3
1386 | 錦川総合開発事務所 | ２号林道 | 未調査 |  |  | 上部工 | 12 | RC | 床板 | その他 | 0.3 | 0.25 | 28 |  | 普通 | AE減水剤 | --- | --- | --- | --- | 30.3 | 7 | 16.8 | 0 |  | H25-X-019-01 | H25-X-019-01 | H29.3
1387 | 錦川総合開発事務所 | ２号林道 | 未調査 |  |  | 地覆 | 1 | RC | 地覆 | その他 | 0.4 | 0.33 | 38 |  | 普通 | AE減水剤 | 膨張材 | --- | --- | --- | 34.7 | 10 | 15.7 | 0 |  | H25-X-019-02 | H25-X-019-02 | H29.3
1388 | 錦川総合開発事務所 | 市道平瀬右穴ケ浴線 | 未調査 |  |  | 上部工 | 12 | RC | 床板 | その他 | 0.2 | 0.23 | 39.6 |  | 普通 | AE減水剤 | 膨張材 | --- | --- | --- | 34.5 | 10 | 19.2 | 0 |  | H25-X-020-01 | H25-X-020-01 | H29.3
1389 | 錦川総合開発事務所 | 市道平瀬右穴ケ浴線 | 未調査 |  |  | 地覆 | 1 | RC | 地覆 | その他 | 0.3 | 0.33 | 39.6 | 5.8 | 高炉B種 | AE減水剤 | 膨張材 | --- | --- | --- | 33 | 10 | 16.3 | 0 |  | H25-X-020-02 | H25-X-020-02 | H29.3
1390 | 下関土木建築事務所 | 長府綾羅木線 |  |  |  | BOX | 5 | RC | BOX | 底板 | 0.6 | 6.2 | 13.72 | 4.57 | 高炉B種 | AE減水剤 | --- | --- | 0.18 | 0.18 | 33.6 | 24 | 33.2 | 0 |  | H26-B-001-01 | H26-B-001-01 | H29.3
1391 | 下関土木建築事務所 | 長府綾羅木線 |  |  |  | BOX | 5 | RC | BOX | 側壁・頂版 | 3.7 | 0.6 | 13.72 | 4.86 | 高炉B種 | AE減水剤 | --- | 補強鉄筋A+B | 0.3 | 0.17 | 34.7 | 26 | 42.7 | 0 | 16 | H26-B-001-02 | H26-B-001-02 | H29.3
1392 | 下関土木建築事務所 | 長府綾羅木線 |  |  |  | BOX | 5 | RC | BOX | 底板 | 0.6 | 6.2 | 13.72 | 4.57 | 高炉B種 | AE減水剤 | --- | --- | 0.18 | 0.18 | 33.6 | 24 | 36.2 | 0 |  | H26-B-001-03 | H26-B-001-03 | H29.3
1393 | 下関土木建築事務所 | 長府綾羅木線 |  |  |  | BOX | 5 | RC | BOX | 側壁・頂版 | 3.7 | 0.6 | 13.72 | 4.86 | 高炉B種 | AE減水剤 | --- | 補強鉄筋A+B | 0.3 | 0.17 | 34.7 | 26 | 39.8 | 0 | 16 | H26-B-001-04 | H26-B-001-04 | H29.3
1394 | 宇部港湾管理事務所 | 中央埠頭胸壁 |  |  |  | ゲート部基礎 | 4 | 無筋 | その他 | その他 | 1.4 | 1.4 | 3 |  | 高炉B種 | AE減水剤 | --- | --- | --- | --- | 28.8 | 19 | --- | 0 |  | H26-X-004-01 | H26-X-004-01 | H29.3
1395 | 宇部港湾管理事務所 | 中央埠頭胸壁 |  |  |  | ゲート部基礎 | 5 | 無筋 | その他 | その他 | 1.8 | 1.8 | 3 |  | 高炉B種 | AE減水剤 | --- | --- | --- | --- |  | 22 | --- | 0 |  | H26-X-004-02 | H26-X-004-02 | H29.3
1396 | 宇部港湾管理事務所 | 中央埠頭胸壁 |  |  |  | 胸壁②スパン | 4月 | 無筋 | その他 | その他 | 0.5 | 0.67 | 8.05 |  | 高炉B種 | AE減水剤 | --- | --- | --- | --- |  | 18 | --- | 0 |  | H26-X-004-03 | H26-X-004-03 | H29.3
1397 | 宇部港湾管理事務所 | 中央埠頭胸壁 |  |  |  | 胸壁②スパン | 5 | 無筋 | その他 | その他 | 1.9 | 0.63 | 8.05 |  | 高炉B種 | AE減水剤 | --- | --- | --- | --- |  | 23 | --- | 0 | 4 | H26-X-004-04 | H26-X-004-04 | H29.3
1398 | 宇部港湾管理事務所 | 中央埠頭胸壁 |  |  |  | 門柱部 | 5 | 無筋 | その他 | その他 | 1.8 | 1.8 | 3 |  | 高炉B種 | AE減水剤 | --- | --- | --- | --- |  | 23 | --- | 0 | 3 | H26-X-004-05 | H26-X-004-05 | H29.3
1399 | 宇部港湾管理事務所 | 中央埠頭胸壁 |  |  |  | 胸壁③スパン | 5 | 無筋 | その他 | その他 | 0.6 | 1.5 | 7.3 |  | 高炉B種 | AE減水剤 | --- | --- | --- | --- |  | 25 | --- | 0 |  | H26-X-004-06 | H26-X-004-06 | H29.3
1400 | 宇部港湾管理事務所 | 中央埠頭胸壁 |  |  |  | 胸壁③スパン | 5 | 無筋 | その他 | その他 | 1.8 | 0.8 | 7.34 |  | 高炉B種 | AE減水剤 | --- | --- | --- | --- | 28.5 | 22 | --- | 0 | 5 | H26-X-004-07 | H26-X-004-07 | H29.3
1401 | 宇部港湾管理事務所 | 宇部港（No.51+13.25～No.52+6) |  |  |  | 胸壁 | 8 | 無筋 | その他 | その他 | 1.9 | 0.5 | 12.75 |  | 高炉B種 | AE減水剤 | --- | --- | --- | --- |  | 30 | --- | 0 |  | H27-X-001-01 | H27-X-001-01 | H29.3
1402 | 宇部港湾管理事務所 | 宇部港（No.53+1.95～No.53+16.5) |  |  |  | 胸壁 | 8月 | 無筋 | その他 | その他 | 1.2 | 0.5 | 14.55 |  | 高炉B種 | AE減水剤 | --- | --- | --- | --- |  | 29 | --- | 0 |  | H27-X-001-02 | H27-X-001-02 | H29.3
1403 | 宇部港湾管理事務所 | 宇部港（陸閘） |  |  |  | 陸閘 | 8 | 無筋 | その他 | その他 | 0.75 | 0.75 | 6.75 |  | 高炉B種 | AE減水剤 | --- | --- | --- | --- | 31.8 | 29 | --- | 0 |  | H27-X-001-03 | H27-X-001-03 | H29.3
1404 | 宇部港湾管理事務所 | 宇部港（陸閘） |  |  |  | 陸閘 | 8 | 無筋 | その他 | その他 | 0.75 | 0.95 | 6 |  | 高炉B種 | AE減水剤 | --- | --- | --- | --- |  | 27 | --- | 0 |  | H27-X-001-04 | H27-X-001-04 | H29.3
1405 | 宇部港湾管理事務所 | 宇部港（陸閘） |  |  |  | 陸閘 | 8 | 無筋 | その他 | その他 | 0.47 | 1.1 | 8.85 |  | 高炉B種 | AE減水剤 | --- | --- | --- | --- |  | 23 | --- | 0 |  | H27-X-001-05 | H27-X-001-05 | H29.3
1406 | 宇部港湾管理事務所 | 宇部港（陸閘） |  |  |  | 陸閘 | 8 | 無筋 | その他 | その他 | 1.1 | 0.7 | 10.85 |  | 高炉B種 | AE減水剤 | --- | --- | --- | --- | 32.3 | 28 | --- | 0 |  | H27-X-001-06 | H27-X-001-06 | H29.3
1407 | 宇部港湾管理事務所 | 宇部港（No.52～No.53+1.95他) |  |  |  | 胸壁 | 9 | 無筋 | その他 | その他 | 1.2 | 0.5 | 57.7 |  | 高炉B種 | AE減水剤 | --- | --- | --- | --- | 32.1 | 27 | --- | 0 |  | H27-X-001-07 | H27-X-001-07 | H29.3
1408 | 宇部港湾管理事務所 | 宇部港（No.56+14.2～No.57+12.75) |  |  |  | 胸壁 | 9 | 無筋 | その他 | その他 | 1.7 | 0.75 | 18.55 |  | 高炉B種 | AE減水剤 | --- | --- | --- | --- | 33.7 | 26 | --- | 0 |  | H27-X-001-08 | H27-X-001-08 | H29.3
1409 | 宇部港湾管理事務所 | 丸尾港（No.14+13.34～+21.74（下段） |  |  |  | 護岸 | 6 | 無筋 | その他 | ②リフト | 1.789 | 0.83 | 8.4 |  | 高炉B種 | AE減水剤 | --- | --- | --- | --- |  | 23.1 | 34 | 0 |  | H26-X-005-01 | H26-X-005-01 | H29.3
1410 | 宇部港湾管理事務所 | 丸尾港（No.14+9.26～+13.34（下段） |  |  |  | 護岸 | 5 | 無筋 | その他 | ③リフト | 1.789 | 0.83 | 4.08 |  | 高炉B種 | AE減水剤 | --- | --- | --- | --- |  | 28.4 | 42.2 | 0 |  | H26-X-005-02 | H26-X-005-02 | H29.3
1411 | 宇部港湾管理事務所 | 丸尾港（No.14+21.74～+33.26（下段） |  |  |  | 護岸 | 5 | 無筋 | その他 | ①リフト | 1.789 | 0.83 | 11.52 |  | 高炉B種 | AE減水剤 | --- | --- | --- | --- | 28.8 | 24.8 | 33.9 | 0 |  | H26-X-005-03 | H26-X-005-03 | H29.3
1412 | 宇部港湾管理事務所 | 丸尾港（No.14+13.34～+21.74（中段） |  |  |  | 護岸 | 6 | 無筋 | その他 | ⑤リフト | 1.431 | 0.83 | 8.4 |  | 高炉B種 | AE減水剤 | --- | --- | --- | --- |  | 28.8 | 31.7 | 0 | 23 | H26-X-005-04 | H26-X-005-04 | H29.3
1413 | 宇部港湾管理事務所 | 丸尾港（No.14+9.26～+13.34（中段） |  |  |  | 護岸 | 6 | 無筋 | その他 | ⑥リフト | 1.431 | 0.83 | 4.08 |  | 高炉B種 | AE減水剤 | --- | --- | --- | --- |  | 30.7 | 31.6 | 0 | 14 | H26-X-005-05 | H26-X-005-05 | H29.3
1414 | 宇部港湾管理事務所 | 丸尾港（No.14+21.74～+33.26（中段） |  |  |  | 護岸 | 6 | 無筋 | その他 | ④リフト | 1.431 | 0.83 | 11.52 |  | 高炉B種 | AE減水剤 | --- | --- | --- | --- |  | 23.6 | 33.6 | 0 | 33 | H26-X-005-06 | H26-X-005-06 | H29.3
1415 | 宇部港湾管理事務所 | 丸尾港（No.14+13.34～+21.74（上段） |  |  |  | 護岸 | 7 | 無筋 | その他 | ⑧リフト | 2.132 | 0.83 | 8.4 |  | 高炉B種 | AE減水剤 | --- | --- | --- | --- | 26.7 | 28.1 | 38.6 | 0 | 22 | H26-X-005-07 | H26-X-005-07 | H29.3
1416 | 宇部港湾管理事務所 | 丸尾港（No.14+9.26～+13.34（上段） |  |  |  | 護岸 | 7 | 無筋 | その他 | ⑨リフト | 2.13 | 0.83 | 4.08 |  | 高炉B種 | AE減水剤 | --- | --- | --- | --- |  | 35.4 | 39.1 | 0 | 34 | H26-X-005-08 | H26-X-005-08 | H29.3
1417 | 宇部港湾管理事務所 | 丸尾港（No.14+21.74～+33.26（上段） |  |  |  | 護岸 | 7 | 無筋 | その他 | ⑦リフト | 2.13 | 0.83 | 10.3 |  | 高炉B種 | AE減水剤 | --- | --- | --- | --- |  | 33.6 | 38.5 | 0 | 24 | H26-X-005-09 | H26-X-005-09 | H29.3
1418 | 宇部港湾管理事務所 | 丸尾港（No.13+59.26～No.14+9.26（下部） |  |  |  | 護岸 | 8 | 無筋 | その他 | ①リフト | 3.4 | 0.8 | 10 |  | 高炉B種 | AE減水剤 | --- | --- | --- | --- | 27.8 | 31 | 33 | 0 |  | H27-X-002-01 | H27-X-002-01 | H29.3
1419 | 宇部港湾管理事務所 | 丸尾港（No.14+3.51～No.14+9.26（上部） |  |  |  | 護岸 | 8 | 無筋 | その他 | ②リフト | 2.1 | 0.8 | 5.75 |  | 高炉B種 | AE減水剤 | --- | --- | --- | --- |  | 30 | 30 | 0 | 92 | H27-X-002-02 | H27-X-002-02 | H29.3
1420 | 宇部港湾管理事務所 | 丸尾港（No.13+59.26～No.14+5.31（上部） |  |  |  | 護岸 | 8 | 無筋 | その他 | ③リフト | 2.09 | 0.8 | 4.25 |  | 高炉B種 | AE減水剤 | --- | --- | --- | --- |  | 30 | 30 | 0 | 101 | H27-X-002-03 | H27-X-002-03 | H29.3
1421 | 宇部港湾管理事務所 | 小野田港（擁壁） |  |  |  | 擁壁（1ロット-1） | 8 | RC | 擁壁 | その他 | 1.9 | 1.11 | 53.6 |  | 高炉B種 | AE減水剤 | --- | --- | --- | --- | 32 | 28 | --- | 0 |  | H27-X-003-01 | H27-X-003-01 | H29.3
1422 | 宇部港湾管理事務所 | 小野田港（擁壁） |  |  |  | 擁壁（1ロット-2） | 8 | RC | 擁壁 | その他 | 1.9 | 1.1 | 53.6 |  | 高炉B種 | AE減水剤 | --- | --- | --- | --- | 31.8 | 29 | --- | 0 |  | H27-X-003-02 | H27-X-003-02 | H29.3
1423 | 宇部港湾管理事務所 | 小野田港（擁壁） |  |  |  | 擁壁（2ロット-1） | 8 | RC | 擁壁 | その他 | 1.9 | 1.38 | 53.6 |  | 高炉B種 | AE減水剤 | --- | --- | --- | --- | 31.3 | 28 | --- | 0 | 11 | H27-X-003-03 | H27-X-003-03 | H29.3
1424 | 宇部港湾管理事務所 | 小野田港（擁壁） |  |  |  | 擁壁（2ロット-2） | 8 | RC | 擁壁 | その他 | 1.9 | 1.38 | 53.6 |  | 高炉B種 | AE減水剤 | --- | --- | --- | --- | 29.2 | 30 | 27 | 0 | 12 | H27-X-003-04 | H27-X-003-04 | H29.3
1425 | 宇部港湾管理事務所 | 小野田港（擁壁） |  |  |  | 擁壁（3ロット-1） | 9 | RC | 擁壁 | その他 | 3.6 | 0.98 | 53.6 |  | 高炉B種 | AE減水剤 | --- | --- | --- | --- | 29.2 | 26 | 47.9 | 0 | 14 | H27-X-003-05 | H27-X-003-05 | H29.3
1426 | 宇部港湾管理事務所 | 小野田港（擁壁） |  |  |  | 擁壁（3ロット-2） | 9 | RC | 擁壁 | その他 | 3.6 | 0.98 | 53.6 |  | 高炉B種 | AE減水剤 | --- | --- | --- | --- |  | 26 | 51.2 | 0 | 15 | H27-X-003-06 | H27-X-003-06 | H29.3
1427 | 周南土木建築事務所 | 新米光橋 | 新米光橋 | 34.1377 | 131.7309 | P1橋脚 | 12 | RC | 橋脚（巻立） | 柱① | 2.8 | 0.3 | 7.6 |  | 高炉B種 | AE減水剤 | 膨張材 | --- | --- | --- | 34 | 10 | 24.8 | 0 |  | H26-X-006-01 | H26-X-006-01 | H29.3
1428 | 周南土木建築事務所 | 新米光橋 | 新米光橋 |  |  | P1橋脚 | 3 | RC | 橋脚（巻立） | 柱② | 2.7 | 0.3 | 7.6 |  | 高炉B種 | AE減水剤 | 膨張材 | --- | --- | --- | 36.3 | 10 | 29.8 | 0.08 | 67 | H26-X-006-02 | H26-X-006-02 | H29.3
1429 | 下関土木建築事務所 | 祇園橋（仮称） |  |  |  | 上部工 | 9 | RC | その他 | その他 | 1.9 | 2.5 | 105.15 |  | 早強 | 高性能AE | --- | --- | --- | --- | 49.7 | 24 | 66.2 | 0 |  | H26-X-007-01 | H26-X-007-01 | H29.3
1430 | 下関土木建築事務所 | 祇園橋（仮称） |  |  |  | 上部工 | 10 | RC | その他 | その他 | 1.9 | 2.5 | 105.2 |  | 早強 | 高性能AE | --- | ガラス繊維 | --- | --- | 47.3 | 19 | 80.2 | 0 | 15 | H26-X-007-02 | H26-X-007-02 | H29.3
1431 | 下関土木建築事務所 | ３号橋 | 豊田ほたる大橋 | 34.2081 | 131.0724 | P1橋脚 | 6 | RC | 橋脚 | 柱① | 3.6 | 0.8 | 7.1 |  | 高炉B種 | AE減水剤 | --- | --- | --- | --- | 31 | 24 | --- | 0 |  | H26-P-004-01 | H26-P-004-01 | H29.3
1432 | 下関土木建築事務所 | ３号橋 | 豊田ほたる大橋 |  |  | P1橋脚 | 7 | RC | 橋脚 | 柱② | 3.6 | 0.8 | 7.1 |  | 高炉B種 | AE減水剤 | --- | --- | --- | --- | 31 | 28 | --- | 0 | 24 | H26-P-004-02 | H26-P-004-02 | H29.3
1433 | 下関土木建築事務所 | ３号橋 | 豊田ほたる大橋 |  |  | P1橋脚 | 9 | RC | 橋脚 | 柱③ | 3.6 | 0.8 | 7.1 |  | 高炉B種 | AE減水剤 | --- | --- | --- | --- | 28.4 | 26 | --- | 0 | 88 | H26-P-004-03 | H26-P-004-03 | H29.3
1434 | 柳井土木建築事務所 | 橋本橋 | 橋本橋（市道橋） | 33.963 | 132.0971 | A2橋台 | 1 | RC | 橋台 | 底板 | 1.6 | 4.2 | 16.831 |  | 高炉B種 | AE減水剤 | --- | --- | 0.1 | --- | 38.3 | 10 | 41.2 | 0 |  | H26-A-015-01 | H26-A-015-01 | H29.3
1435 | 柳井土木建築事務所 | 橋本橋 | 橋本橋（市道橋） |  |  | A2橋台 | 2 | RC | 橋台 | たて壁 | 1.8 | 1.7 | 16.831 |  | 高炉B種 | AE減水剤 | --- | 補強鉄筋 | 0.636 | 0.49 | 38.7 | 9 | 39.4 | 0 | 26 | H26-A-015-02 | H26-A-015-02 | H29.3
1436 | 柳井土木建築事務所 | 橋本橋 | 橋本橋（市道橋） |  |  | A2橋台 | 2 | RC | 橋台 | たて壁 | 0.9 | 1.7 | 16.831 |  | 高炉B種 | AE減水剤 | --- | 補強鉄筋 | 0.496 | 0.327 | 38.7 | 9 | 30.5 | 0 | 8 | H26-A-015-03 | H26-A-015-03 | H29.3
1437 | 柳井土木建築事務所 | 橋本橋 | 橋本橋（市道橋） |  |  | A2橋台 | 2 | RC | 橋台 | 胸壁 | 1.1 | 0.5 | 16.831 |  | 高炉B種 | AE減水剤 | --- | --- | 0.579 | 0.579 | 39.7 | 9 | 22.2 | 0 | 9 | H26-A-015-04 | H26-A-015-04 | H29.3
1438 | 柳井土木建築事務所 | 橋本橋 | 橋本橋（市道橋） |  |  | 橋脚 | 2 | RC | 橋脚 | 柱① | 3 | 1.8 | 17 |  | 高炉B種 | AE減水剤 | --- | --- | --- | --- | 38.1 | 9 | 45.8 | 0 |  | H26-P-005-01 | H26-P-005-01 | H29.3
1439 | 柳井土木建築事務所 | 橋本橋 | 橋本橋（市道橋） |  |  | 橋脚 | 2 | RC | 橋脚 | 柱② | 2.7 | 1.8 | 17 |  | 高炉B種 | AE減水剤 | --- | --- | --- | --- | 37.4 | 8 | 45.8 | 0 | 20 | H26-P-005-02 | H26-P-005-02 | H29.3
1440 | 柳井土木建築事務所 | 橋本橋 | 橋本橋（市道橋） |  |  | 橋脚 | 3 | RC | 橋脚 | 柱③ | 1 | 1.8 | 17 |  | 高炉B種 | AE減水剤 | --- | --- | --- | --- | 39.2 | 16 | 42.9 | 0 | 10 | H26-P-005-03 | H26-P-005-03 | H29.3
1441 | 周南土木建築事務所 | 荒神大橋 | 荒神大橋（R2施工中） | 34.0172 | 131.8417 | P2橋脚 | 12 | RC | 橋脚 | 底板 | 1.8 | 8.4 | 17.4 |  | 高炉B種 | AE減水剤 | --- | --- | --- | --- | 39.4 | 11 | 50.7 | 0 |  | H26-P-006-01 | H26-P-006-01 | H29.3
1442 | 周南土木建築事務所 | 荒神大橋 | 荒神大橋（R2施工中） |  |  | P2橋脚 | 2 | RC | 橋脚 | 柱① | 3.2 | 2.7 | 17 |  | 高炉B種 | AE減水剤 | --- | 補強鉄筋A | 0.32 | 0.15 | 41.3 | 10 | 56.6 | 0 | 43 | H26-P-006-02 | H26-P-006-02 | H29.3
1443 | 周南土木建築事務所 | 荒神大橋 | 荒神大橋（R2施工中） |  |  | P2橋脚 | 3 | RC | 橋脚 | 柱② | 3.1 | 2.7 | 17 |  | 高炉B種 | AE減水剤 | --- | 補強鉄筋A | 0.32 | 0.17 | 41.1 | 17 | 61.4 | 0 | 50 | H26-P-006-03 | H26-P-006-03 | H29.3
1444 | 防府土木建築事務所 | 市道橋朝早橋 | 朝早橋（市道）あそうはし | 34.3966 | 131.7169 | P1橋脚 | 4 | RC | 橋脚 | 底板 | 1.9 | 6 | 8.4 |  | 高炉B種 | AE減水剤 | --- | --- | --- | 0.24 | 32.5 | 22.3 | --- | 0 |  | H27-P-001-01 | H27-P-001-01 | H29.3
1445 | 防府土木建築事務所 | 市道橋朝早橋 | 朝早橋（市道）あそうはし |  |  | P1橋脚 | 4 | RC | 橋脚 | 柱① | 3.1 | 2.5 | 6.8 |  | 高炉B種 | AE減水剤 | --- | --- | --- | 0.22 | 33 | 19 | 53.8 | 0 | 9 | H27-P-001-02 | H27-P-001-02 | H29.3
1446 | 防府土木建築事務所 | 市道橋朝早橋 | 朝早橋（市道）あそうはし |  |  | P1橋脚 | 4 | RC | 橋脚 | 柱② | 2.8 | 2.5 | 6.8 |  | 高炉B種 | AE減水剤 | --- | --- | --- | 0.22 | 33.4 | 15 | 51.7 | 0 | 5 | H27-P-001-03 | H27-P-001-03 | H29.3
1447 | 防府土木建築事務所 | 市道橋朝早橋 | 朝早橋（市道）あそうはし |  |  | P1橋脚 | 4 | RC | 橋脚 | 柱③ | 2.8 | 2.5 | 6.8 |  | 高炉B種 | AE減水剤 | --- | --- | --- | 0.22 | 33 | 20 | 50.5 | 0 | 8 | H27-P-001-04 | H27-P-001-04 | H29.3
1448 | 防府土木建築事務所 | 市道橋朝早橋 | 朝早橋（市道）あそうはし |  |  | A1橋台 | 4 | RC | 橋台 | 底板 | 1.6 | 4.5 | 6.8 |  | 高炉B種 | AE減水剤 | --- | --- | --- | --- | 32.9 | 13 | --- | 0 |  | H27-A-001-01 | H27-A-001-01 | H29.3
1449 | 防府土木建築事務所 | 市道橋朝早橋 | 朝早橋（市道）あそうはし |  |  | A1橋台 | 5 | RC | 橋台 | たて壁 | 3.8 | 1.5 | 6.8 |  | 高炉B種 | AE減水剤 | --- | 補強鉄筋A | 0.33 | 0.13 | 33.8 | 17 | 54.7 | 0 | 30 | H27-A-001-02 | H27-A-001-02 | H29.3
1450 | 防府土木建築事務所 | 松崎牟礼線No.1+27.55（BOX) |  |  |  | ①ブロック | 4 | RC | BOX | 底板 | 0.5 | 4 | 9.99 |  | 高炉B種 | AE減水剤 | --- | --- | 0.22 | 0.22 | 31.9 | 18 | 33.5 | 0 |  | H27-B-001-01 | H27-B-001-01 | H29.3
1451 | 防府土木建築事務所 | 松崎牟礼線No.1+27.55（BOX) |  |  |  | ①ブロック | 5 | RC | BOX | 側壁・頂版 | 4.9 | 0.5 | 9.99 | 3.33 | 高炉B種 | AE減水剤 | --- | 補強鉄筋A | 0.26 | 0.21 | 33.2 | 24 | 44.3 | 0 | 21 | H27-B-001-02 | H27-B-001-02 | H29.3
1452 | 防府土木建築事務所 | 松崎牟礼線No.1+27.55（BOX) |  |  |  | ②ブロック | 5 | RC | BOX | 底板 | 0.5 | 4 | 9.99 |  | 高炉B種 | AE減水剤 | --- | --- | --- | 0.22 | 34.1 | 19 | 33.7 | 0 |  | H27-B-001-03 | H27-B-001-03 | H29.3
1453 | 防府土木建築事務所 | 松崎牟礼線No.1+27.55（BOX) |  |  |  | ②ブロック | 5 | RC | BOX | 側壁・頂版 | 4.9 | 0.5 | 9.99 | 3.33 | 高炉B種 | AE減水剤 | --- | 補強鉄筋A | 0.26 | 0.21 | 33.1 | 23 | 44.5 | 0 | 21 | H27-B-001-04 | H27-B-001-04 | H29.3
1454 | 防府土木建築事務所 | 銅１号橋 | 銅３号橋 | 34.3908 | 131.5696 | A1橋台 | 3 | RC | 橋台 | 底板 | 1.5 | 3 | 14.8 |  | 高炉B種 | AE減水剤 | --- | --- | --- | --- | 33.4 | 12 |  | 0 |  | H27-A-002-01 | H27-A-002-01 | H29.3
1455 | 防府土木建築事務所 | 銅１号橋 | 銅３号橋 |  |  | A1橋台 | 4 | RC | 橋台 | たて壁 | 1.9 | 1.8 | 14.04 |  | 高炉B種 | AE減水剤 | --- | 補強鉄筋A+B | 0.32 | 0.11 | 33.8 | 16 | 47.4 | 0.06 | 26 | H27-A-002-02 | H27-A-002-02 | H29.3
1456 | 防府土木建築事務所 | 銅１号橋 | 銅３号橋 |  |  | A1橋台 | 5 | RC | 橋台 | 胸壁 | 0.6 | 0.5 | 14.04 |  | 高炉B種 | AE減水剤 | --- | 補強鉄筋A+B | 0.48 | 0.33 | 34.3 | 18 | --- | 0 | 23 | H27-A-002-03 | H27-A-002-03 | H29.3
1457 | 防府土木建築事務所 | 銅１号橋 | 銅３号橋 |  |  | A2橋台 | 3 | RC | 橋台 | 底板 | 1.5 | 3 | 14.65 |  | 高炉B種 | AE減水剤 | --- | --- | --- | --- | 33.4 | 12 | --- | 0 |  | H27-A-003-01 | H27-A-003-01 | H29.3
1458 | 防府土木建築事務所 | 銅１号橋 | 銅３号橋 |  |  | A2橋台 | 4 | RC | 橋台 | たて壁 | 1.9 | 1.8 | 13.72 |  | 高炉B種 | AE減水剤 | --- | 補強鉄筋A+B | 0.32 | 0.11 | 33.8 | 16 | 48 | 0.06 | 26 | H27-A-003-02 | H27-A-003-02 | H29.3
1459 | 防府土木建築事務所 | 銅１号橋 | 銅３号橋 |  |  | A2橋台 | 5 | RC | 橋台 | 胸壁 | 0.6 | 0.5 | 13.7 |  | 高炉B種 | AE減水剤 | --- | 補強鉄筋A+B | 0.48 | 0.33 | 34.3 | 18 | --- | 0 | 23 | H27-A-003-03 | H27-A-003-03 | H29.3
1460 | 宇部土木建築事務所 | 桜川（取水堰） | 取水堰（市管理） |  |  | 側壁コンクリート | 4 | RC | 側壁 | その他 | 2.5 | 0.6 | 10 |  | 高炉B種 | AE減水剤 | --- | --- | --- | --- | 36.7 | 19 | 33 | 0 | 13 | H26-X-008-01 | H26-X-008-01 | H29.3
1461 | 宇部土木建築事務所 | 西大沖田橋 | 西大沖田橋（市道） | 34.0581 | 131.1526 | A1橋台 | 6 | RC | 橋台 | 底板 | 1 | 3.5 | 9 |  | 高炉B種 | AE減水剤 | --- | --- | --- | --- | 35.1 | 24 | --- | 0 |  | H26-A-016-01 | H26-A-016-01 | H29.3
1462 | 宇部土木建築事務所 | 西大沖田橋 | 西大沖田橋（市道） |  |  | A1橋台 | 7 | RC | 橋台 | たて壁① | 2 | 1.4 | 9 |  | 高炉B種 | AE減水剤 | --- | 補強鉄筋A+B | 0.33 | 0.33 | 36 | 22 | 56.6 | 0 | 19 | H26-A-016-02 | H26-A-016-02 | H29.3
1463 | 宇部土木建築事務所 | 西大沖田橋 | 西大沖田橋（市道） |  |  | A1橋台 | 7 | RC | 橋台 | たて壁② | 1.747 | 1.4 | 9 |  | 高炉B種 | AE減水剤 | --- | 補強鉄筋A+B | 0.33 | 0.33 | 36.4 | 30 | --- | 0 | 10 | H26-A-016-03 | H26-A-016-03 | H29.3
1464 | 宇部土木建築事務所 | 南山川１号橋 | 南山川１号橋（市道） | 34.2286 | 132.0629 | A1橋台 | 4 | RC | 橋台 | 底板 | 1.4 | 2 | 10.29 |  | 高炉B種 | AE減水剤 | --- | --- | --- | --- | 36.7 | 16 | --- | 0 |  | H26-A-017-01 | H26-A-017-01 | H29.3
1465 | 宇部土木建築事務所 | 南山川１号橋 | 南山川１号橋（市道） |  |  | A1橋台 | 4 | RC | 橋台 | たて壁① | 1.6 | 1.2 | 10.29 |  | 高炉B種 | AE減水剤 | --- | 補強鉄筋A+B | 0.35 | 0.35 | 36 | 17 | 35.2 | 0 | 15 | H26-A-017-02 | H26-A-017-02 | H29.3
1466 | 宇部土木建築事務所 | 南山川１号橋 | 南山川１号橋（市道） |  |  | A1橋台 | 4 | RC | 橋台 | 胸壁 | 0.5 | 0.4 | 10.29 |  | 高炉B種 | AE減水剤 | --- | --- | 0.5 | 0.5 | 34.7 | 19 | 33.2 | 0 | 7 | H26-A-017-03 | H26-A-017-03 | H29.3
1467 | 下関土木建築事務所 | 3号ボックカルバート |  |  |  | ①ブロック | 12 | RC | BOX | 側壁・頂版 | 2.4 | 0.5 | 9.64 | 4.82 | 高炉B種 | AE減水剤 | --- | --- | --- | --- | 35.5 | 15 |  | 0 | 23 | H27-B-002-01 | H27-B-002-01 | H29.3
1468 | 下関土木建築事務所 | 3号ボックカルバート |  |  |  | ②ブロック | 12 | RC | BOX | 側壁・頂版 | 2.4 | 0.5 | 9.64 | 4.82 | 高炉B種 | AE減水剤 | --- | --- | --- | --- | 34.9 | 17 |  | 0 | 22 | H27-B-002-02 | H27-B-002-02 | H29.3
1469 | 萩土木建築事務所 | 須佐川（港橋） | 港橋（市道） | 34.6201 | 131.6003 | A1橋台 | 2 | RC | 橋台 | 底板 | 1.8 | 3 | 13 |  | 高炉B種 | AE減水剤 | --- | --- | 0.14 | --- | 36.7 | 10.3 | 44.9 | 0 |  | H26-A-018-01 | H26-A-018-01 | H29.3
1470 | 萩土木建築事務所 | 須佐川（港橋） | 港橋（市道） |  |  | A1橋台 | 2 | RC | 橋台 | 胸壁 | 0.8 | 0.5 | 12.9 |  | 高炉B種 | AE減水剤 | --- | --- | 0.14 | --- | 36.7 | 10.3 | 44.9 | 0 |  | H26-A-018-02 | H26-A-018-02 | H29.3
1471 | 岩国土木建築事務所 | (仮）欽明路橋 | 欽明路橋（施工中）R2 | 34.1058 | 132.1034 | P6橋脚 | 3 | RC | 橋脚 | 底版 | 2 | 7 | 7 |  | 普通 | AE減水剤 | --- | --- | 0.39 | 0.39 | 32.6 | 14 | 57.5 | 0 |  | H26-P-007-01 | H26-P-007-01 | H30.3
1472 | 岩国土木建築事務所 | (仮）欽明路橋 | 欽明路橋（施工中）R2 |  |  | P6橋脚 | 4 | RC | 橋脚 | 柱 | 2.7 | 2.5 | 6 |  | 普通 | AE減水剤 | --- | --- | --- | --- | 31.3 | 19 | 60.3 | 0 | 9 | H26-P-007-02 | H26-P-007-02 | H30.3
1473 | 岩国土木建築事務所 | (仮）欽明路橋 | 欽明路橋（施工中）R2 |  |  | P6橋脚 | 4 | RC | 橋脚 | 柱 | 2.7 | 2.5 | 6 |  | 普通 | AE減水剤 | --- | --- | --- | --- | 30.9 | 19 | 63.2 | 0 | 26 | H26-P-007-03 | H26-P-007-03 | H30.3
1474 | 岩国土木建築事務所 | (仮）欽明路橋 | 欽明路橋（施工中）R2 |  |  | P6橋脚 | 5 | RC | 橋脚 | 柱 | 4.1 | 2.5 | 6 |  | 普通 | AE減水剤 | --- | --- | --- | --- | 30.1 | 22 | 68.1 | 0 | 16 | H26-P-007-04 | H26-P-007-04 | H30.3
1475 | 岩国土木建築事務所 | (仮）欽明路橋 | 欽明路橋（施工中）R2 |  |  | P6橋脚 | 6月 | RC | 橋脚 | 頂版 | 2 | 2.5 | 11.5 |  | 普通 | AE減水剤 | --- | --- | --- | --- | 30.9 | 25 | 68.1 | 0 | 33 | H26-P-007-05 | H26-P-007-05 | H30.3
1476 | 岩国土木建築事務所 | ４号橋 | 不明（施工中）要再度調査R2 | 34.1025 | 132.1065 | A2橋台 | 12 | RC | 橋台 | 底版 | 1.2 | 4.5 | 9 |  | 普通 | AE減水剤 | --- | --- | --- | 0.14 | 31.5 | 18.2 | 42.2 | 0 |  | H27-A-004-01 | H27-A-004-01 | H30.3
1477 | 岩国土木建築事務所 | ４号橋 | 不明（施工中）要再度調査R2 |  |  | A2橋台 | 12 | RC | 橋台 | たて壁 | 3.2 | 1.4 | 9 |  | 普通 | AE減水剤 | --- | 補強鉄筋A+B | 0.31 | 0.11 | 32.2 | 21.1 | 55.2 | 0 | 8 | H27-A-004-02 | H27-A-004-02 | H30.3
1478 | 岩国土木建築事務所 | ４号橋 | 不明（施工中）要再度調査R2 |  |  | A2橋台 | 2 | RC | 橋台 | たて壁 | 2.4 | 1.4 | 9 |  | 普通 | AE減水剤 | --- | 補強鉄筋A+B | 0.31 | 0.11 | 30.1 | 13 | --- | 0 | 50 | H27-A-004-03 | H27-A-004-03 | H30.3
1479 | 岩国土木建築事務所 | ４号橋 | 不明（施工中）要再度調査R2 |  |  | A2橋台 | 2 | RC | 橋台 | 胸壁 | 1 | 0.5 | 9 |  | 普通 | AE減水剤 | --- | 補強鉄筋B | 0.56 | 0.35 | 32.4 | 11 | --- | 0 | 10 | H27-A-004-04 | H27-A-004-04 | H30.3
1480 | 柳井土木建築事務所 | 東条大橋 | 東条大橋 | 33.9686 | 132.0999 | P1橋脚 | 4 | RC | 橋脚 | たて壁 | 1.5 | 0.25 | 8.5 |  | 高炉B種 | AE減水剤 | --- | --- | --- | --- | 35 | 18 | --- | 0 |  | H28-P-001-01 | H28-P-001-01 | H30.3
1481 | 柳井土木建築事務所 | 東条大橋 | 東条大橋 |  |  | P1橋脚 | 5 | RC | 橋脚 | たて壁 | 1.4 | 0.25 | 8.5 |  | 高炉B種 | AE減水剤 | --- | --- | --- | --- | --- | 21.3 | --- | 0.2 | 4 | H28-P-001-02 | H28-P-001-02 | H30.3
1482 | 柳井土木建築事務所 | 東条大橋 | 東条大橋 |  |  | P2橋脚 | 6 | RC | 橋脚 | たて壁 | 1.5 | 0.25 | 8.5 |  | 高炉B種 | AE減水剤 | --- | --- | --- | --- | 35 | 29 | --- | 0 |  | H28-P-002-01 | H28-P-002-01 | H30.3
1483 | 柳井土木建築事務所 | 東条大橋 | 東条大橋 |  |  | P2橋脚 | 7 | RC | 橋脚 | たて壁 | 1.2 | 0.25 | 8.5 |  | 高炉B種 | AE減水剤 | --- | --- | --- | --- | --- | 30.2 | --- | 0 | 20 | H28-P-002-02 | H28-P-002-02 | H30.3
1484 | 柳井土木建築事務所 | 東条大橋 | 東条大橋 |  |  | P2橋脚 | 8 | RC | 橋脚 | たて壁 | 1.2 | 0.25 | 8.5 |  | 高炉B種 | AE減水剤 | --- | --- | --- | --- | --- | 30.8 | --- | 0 | 13 | H28-P-002-03 | H28-P-002-03 | H30.3
1485 | 柳井土木建築事務所 | 東条大橋 | 東条大橋 |  |  | P2橋脚 | 8 | RC | 橋脚 | たて壁 | 1 | 0.25 | 8.5 |  | 高炉B種 | AE減水剤 | --- | --- | --- | --- | --- | 30.4 | --- | 0.2 | 20 | H28-P-002-04 | H28-P-002-04 | H30.3
1486 | 柳井土木建築事務所 | 東条大橋 | 東条大橋 |  |  | P3橋脚 | 6 | RC | 橋脚 | たて壁 | 1.5 | 0.25 | 1.8 |  | 高炉B種 | AE減水剤 | --- | --- | --- | --- | --- | 27.1 | --- | 0 |  | H28-P-003-01 | H28-P-003-01 | H30.3
1487 | 柳井土木建築事務所 | 東条大橋 | 東条大橋 |  |  | P3橋脚 | 7 | RC | 橋脚 | たて壁 | 1.3 | 0.25 | 1.8 |  | 高炉B種 | AE減水剤 | --- | --- | --- | --- | --- | 30.8 | --- | 0 | 20 | H28-P-003-02 | H28-P-003-02 | H30.3
1488 | 柳井土木建築事務所 | 東条大橋 | 東条大橋 |  |  | P3橋脚 | 8 | RC | 橋脚 | たて壁 | 1.3 | 0.25 | 1.8 |  | 高炉B種 | AE減水剤 | --- | --- | --- | --- | --- | 31.7 | --- | 0 | 13 | H28-P-003-03 | H28-P-003-03 | H30.3
1489 | 柳井土木建築事務所 | 東条大橋 | 東条大橋 |  |  | P3橋脚 | 8 | RC | 橋脚 | たて壁 | 1.3 | 0.25 | 1.8 |  | 高炉B種 | AE減水剤 | --- | --- | --- | --- | --- | 30.7 | --- | 0.15 | 20 | H28-P-003-04 | H28-P-003-04 | H30.3
1490 | 柳井土木建築事務所 | 東条大橋 | 東条大橋 |  |  | P4橋脚 | 7 | RC | 橋脚 | たて壁 | 1.5 | 0.25 | 1.8 |  | 高炉B種 | AE減水剤 | --- | --- | --- | --- | --- | 29.7 | --- | 0 |  | H28-P-004-01 | H28-P-004-01 | H30.3
1491 | 柳井土木建築事務所 | 東条大橋 | 東条大橋 |  |  | P4橋脚 | 7 | RC | 橋脚 | たて壁 | 1.3 | 0.25 | 1.8 |  | 高炉B種 | AE減水剤 | --- | --- | --- | --- | --- | 30.6 | --- | 0 | 13 | H28-P-004-02 | H28-P-004-02 | H30.3
1492 | 柳井土木建築事務所 | 東条大橋 | 東条大橋 |  |  | P4橋脚 | 7 | RC | 橋脚 | たて壁 | 1.3 | 0.25 | 1.8 |  | 高炉B種 | AE減水剤 | --- | --- | --- | --- | --- | 31.2 | --- | 0 | 13 | H28-P-004-03 | H28-P-004-03 | H30.3
1493 | 柳井土木建築事務所 | 東条大橋 | 東条大橋 |  |  | P4橋脚 | 8 | RC | 橋脚 | たて壁 | 1.3 | 0.25 | 1.8 |  | 高炉B種 | AE減水剤 | --- | --- | --- | --- | --- | 31.5 | --- | 0.15 | 22 | H28-P-004-04 | H28-P-004-04 | H30.3
1494 | 柳井土木建築事務所 | 東条大橋 | 東条大橋 |  |  | P5橋脚 | 7 | RC | 橋脚 | たて壁 | 1.5 | 0.25 | 8.5 |  | 高炉B種 | AE減水剤 | --- | --- | --- | --- | --- | 29.6 | --- | 0 |  | H28-P-005-01 | H28-P-005-01 | H30.3
1495 | 柳井土木建築事務所 | 東条大橋 | 東条大橋 |  |  | P5橋脚 | 7 | RC | 橋脚 | たて壁 | 1.2 | 0.25 | 8.5 |  | 高炉B種 | AE減水剤 | --- | --- | --- | --- | --- | 30.4 | --- | 0 | 13 | H28-P-005-02 | H28-P-005-02 | H30.3
1496 | 柳井土木建築事務所 | 東条大橋 | 東条大橋 |  |  | P5橋脚 | 8 | RC | 橋脚 | たて壁 | 1.2 | 0.25 | 8.5 |  | 高炉B種 | AE減水剤 | --- | --- | --- | --- | --- | 29.5 | --- | 0 | 12 | H28-P-005-03 | H28-P-005-03 | H30.3
1497 | 柳井土木建築事務所 | 東条大橋 | 東条大橋 |  |  | P5橋脚 | 8 | RC | 橋脚 | たて壁 | 1.1 | 0.25 | 8.5 |  | 高炉B種 | AE減水剤 | --- | --- | --- | --- | --- | 30.1 | --- | 0.2 | 22 | H28-P-005-04 | H28-P-005-04 | H30.3
1498 | 柳井土木建築事務所 | 東条大橋 | 東条大橋 |  |  | P6橋脚 | 4 | RC | 橋脚 | たて壁 | 1.5 | 0.25 | 8.5 |  | 高炉B種 | AE減水剤 | --- | --- | --- | --- | --- | 21 | --- | 0 |  | H28-P-006-01 | H28-P-006-01 | H30.3
1499 | 柳井土木建築事務所 | 東条大橋 | 東条大橋 |  |  | P6橋脚 | 5 | RC | 橋脚 | たて壁 | 1.5 | 0.25 | 8.5 |  | 高炉B種 | AE減水剤 | --- | --- | --- | --- | --- | 26.2 | --- | 0.2 | 33 | H28-P-006-02 | H28-P-006-02 | H30.3
1500 | 周南土木建築事務所 | P1橋脚 | 荒神大橋 |  |  | 底版部 | 10 | RC | 橋脚 | 底版 | 1.8 | 8.4 | 17.4 |  | 高炉B種 | AE減水剤 | --- | --- | --- | --- | 37.7 | 20 | 74 | 0.1 |  | H28-P-007-01 | H28-P-007-01 | H30.3
1501 | 防府土木建築事務所 | 新出合橋 | 新出合橋 | 34.058 | 131.6048 | A2橋台 | 3 | RC | 橋台 | 胸壁 | 0.65 | 0.5 | 19.3 |  | 高炉B種 | AE減水剤 | --- | 補強鉄筋A+B | 0.63 | 0.31 | 32.2 | 11 | 22.7 | 0 | 6 | H28-A-001-03 | H28-A-001-03 | H30.3
1502 | 防府土木建築事務所 | 新出合橋 | 新出合橋 |  |  | A2橋台 | 2 | RC | 橋台 | たて壁 | 2.15 | 1.4 | 19.3 |  | 高炉B種 | AE減水剤 | --- | 補強鉄筋A+B | 0.43 | 0.1 | 32.8 | 10 | 39.4 | 0 | 12 | H28-A-001-02 | H28-A-001-02 | H30.3
1503 | 防府土木建築事務所 | 新出合橋 | 新出合橋 |  |  | A2橋台 | 2 | RC | 橋台 | 底版 | 1.8 | 4.5 | 19.36 |  | 高炉B種 | AE減水剤 | --- | --- | --- | 0.04 | 34.2 | 6 | 41.5 | 0 |  | H28-A-001-01 | H28-A-001-01 | H30.3
1504 | 防府土木建築事務所 | （仮称）柳川橋 | 新出合橋 |  |  | A1橋台 | 12月 | RC | 橋台 | 底版 | 1.9 | 4.5 | 19.8 |  | 高炉B種 | AE減水剤 | --- | --- | --- | 0.05 | 34 | 9 | 35.9 | 0 |  | H28-A-002-01 | H28-A-002-01 | H30.3
1505 | 防府土木建築事務所 | （仮称）柳川橋 | 新出合橋 |  |  | A1橋台 | 1 | RC | 橋台 | たて壁 | 2.76 | 1.4 | 19.8 |  | 高炉B種 | AE減水剤 | --- | 補強鉄筋A+B | 0.4 | 0.08 | 32.5 | 8 | 34.6 | 0 | 19 | H28-A-002-02 | H28-A-002-02 | H30.3
1506 | 防府土木建築事務所 | （仮称）柳川橋 | 新出合橋 |  |  | A1橋台 | 1 | RC | 橋台 | 胸壁 | 0.64 | 0.5 | 19.8 |  | 高炉B種 | AE減水剤 | --- | 補強鉄筋A+B | 0.64 | 0.32 | 33.9 | 9 | --- | 0 | 5 | H28-A-002-03 | H28-A-002-03 | H30.3
1507 | 防府土木建築事務所 | 湯田跨線橋拡幅部(自転車歩行者道） | 湯田跨線橋（拡幅部）R2施工中 | 34.1588 | 131.4587 | A1橋台(下り線) | 6 | RC | 橋台 | たて壁 | 3.3 | 1.55 | 5.32 |  | 高炉B種 | AE減水剤 | --- | --- | --- | --- | 32.8 | 23 | --- | 0 | 14 | H28-A-003-03 | H28-A-003-03 | H30.3
1508 | 防府土木建築事務所 | 湯田跨線橋拡幅部(自転車歩行者道） | 湯田跨線橋（拡幅部）R2施工中 |  |  | A1橋台(下り線) | 6 | RC | 橋台 | たて壁 | 2.27 | 1.55 | 5.32 |  | 高炉B種 | AE減水剤 | --- | --- | --- | --- | 33.2 | 24 | --- | 0 | 33 | H28-A-003-02 | H28-A-003-02 | H30.3
1509 | 防府土木建築事務所 | 湯田跨線橋拡幅部(自転車歩行者道） | 湯田跨線橋（拡幅部）R2施工中 |  |  | A1橋台(下り線) | 4 | RC | 橋台 | 底版 | 1.5 | 4.5 | 6.02 |  | 高炉B種 | AE減水剤 | --- | --- | --- | --- | 32 | 17 | --- | 0 |  | H28-A-003-01 | H28-A-003-01 | H30.3
1510 | 防府土木建築事務所 | 湯田跨線橋拡幅部(自転車歩行者道） | 湯田跨線橋（拡幅部）R2施工中 |  |  | A1橋台(上り線) | 4 | RC | 橋台 | たて壁 | 3.3 | 1.55 | 5.32 |  | 高炉B種 | AE減水剤 | --- | --- | --- | --- | 35.6 | 17 | --- | 0 | 10 | H28-A-004-03 | H28-A-004-03 | H30.3
1511 | 防府土木建築事務所 | 湯田跨線橋拡幅部(自転車歩行者道） | 湯田跨線橋（拡幅部）R2施工中 |  |  | A1橋台(上り線) | 4 | RC | 橋台 | たて壁 | 2.27 | 1.55 | 5.32 |  | 高炉B種 | AE減水剤 | --- | --- | --- | --- | 35.2 | 16 | --- | 0 | 49 | H28-A-004-02 | H28-A-004-02 | H30.3
1512 | 防府土木建築事務所 | 湯田跨線橋拡幅部(自転車歩行者道） | 湯田跨線橋（拡幅部）R2施工中 |  |  | A1橋台(上り線) | 2 | RC | 橋台 | 底版 | 1.5 | 4.5 | 6.02 |  | 高炉B種 | AE減水剤 | --- | --- | --- | --- | 32.1 | 11 | --- | 0 |  | H28-A-004-01 | H28-A-004-01 | H30.3
1513 | 宇部土木建築事務所 | 西大沖田橋 | 西大沖田橋（市道） | 34.0581 | 131.1526 | Ａ１橋台 | 10 | RC | 橋台 | 胸壁 | 0.7 | 0.5 | 9 |  | 普通 | AE減水剤 | 膨張剤 | 補強鉄筋B | 0.49 | 0.33 | 35.9 | 27 | --- | 0 | 6 | H28-A-005-01 | H28-A-005-01 | H30.3
1514 | 宇部土木建築事務所 | 西大沖田橋 | 西大沖田橋（市道） |  |  | Ａ２橋台 | 10 | RC | 橋台 | 胸壁 | 0.9 | 0.5 | 11.2 |  | 普通 | AE減水剤 | 膨張剤 | 補強鉄筋B | 0.52 | 0.24 | 35.9 | 27 |  | 0 | 6 | H28-A-006-01 | H28-A-006-01 | H30.3
1515 | 宇部港湾管理事務所 | 新沖防潮堤 |  |  |  | 堤防 | 6 | 無筋 | その他 | その他 | 2.6 | 1.1 | 5.3 | 2.654 | 高炉B種 | AE減水剤 | --- | --- | --- | --- | 28.2 | 27 | --- | 0 |  | H28-X-001-01 | H28-X-001-01 | H30.3
1516 | 宇部港湾管理事務所 | 新沖防潮堤 |  |  |  | 堤防 | 7 | 無筋 | その他 | その他 | 2.3 | 0.65 | 11.2 | 2.654 | 高炉B種 | AE減水剤 | --- | --- | --- | --- | 24.8 | 31 | --- | 0 | 19 | H28-X-001-02 | H28-X-001-02 | H30.3
1517 | 宇部港湾管理事務所 | 東干拓防潮堤 |  |  |  | 堤防 | 6 | 無筋 | その他 | その他 | 2.5 | 1.2 | 10 | 5 | 高炉B種 | AE減水剤 | --- | --- | --- | --- | 27.4 | 26 | --- | 0 |  | H28-X-002-01 | H28-X-002-01 | H30.3
1518 | 宇部港湾管理事務所 | 東干拓防潮堤 |  |  |  | 堤防 | 7 | 無筋 | その他 | その他 | 2.4 | 0.9 | 10 | 5 | 高炉B種 | AE減水剤 | --- | --- | --- | --- | --- | 30 | --- | 0 | 34 | H28-X-002-02 | H28-X-002-02 | H30.3
1519 | 下関土木建築事務所 | 石原橋：Ａ１橋台 | 石原橋 | 34.016 | 130.9535 | たて壁 | 4 | RC | 橋台 | たて壁 | 3 | 1.4 | 15.34 |  | 高炉B種 | AE減水剤 | --- | 補強鉄筋A+B | 0.03 | 0.1 | 34 | 19 | --- | 0.08 | 40 | H27-A-005-03 | H27-A-005-03 | H30.3
1520 | 下関土木建築事務所 | 石原橋：Ａ１橋台 | 石原橋 |  |  | たて壁 | 3 | RC | 橋台 | たて壁 | 2.4 | 1.4 | 15.34 |  | 高炉B種 | AE減水剤 | --- | 補強鉄筋A+B | 0.3 | 0.1 | 33.7 | 17 | --- | 0.06 | 8 | H27-A-005-02 | H27-A-005-02 | H30.3
1521 | 下関土木建築事務所 | 石原橋：Ａ１橋台 | 石原橋 |  |  | 底版 | 3 | RC | 橋台 | 底版 | 1 | 4.2 | 15.71 |  | 高炉B種 | AE減水剤 | --- | --- | --- | --- | 35.4 | 10 | --- | 0 |  | H27-A-005-01 | H27-A-005-01 | H30.3
1522 | 下関土木建築事務所 | 石原橋 | 石原橋 | 34.016 | 130.9535 | A2橋台 | 2 | RC | 橋台 | たて壁 | 1.4 | 1.4 | 10.5 |  | 高炉B種 | AE減水剤 | --- | 補強鉄筋A | 0.28 | 0.15 | 34 | 13 | --- | 0 | 22 | H26-A-019-03 | H26-A-019-03 | H30.3
1523 | 下関土木建築事務所 | 石原橋 | 石原橋 |  |  | A2橋台 | 1 | RC | 橋台 | たて壁 | 3.3 | 1.4 | 10.5 |  | 高炉B種 | AE減水剤 | --- | 補強鉄筋A | 0.32 | 0.14 | 34.7 | 10 | --- | 0.04 | 13 | H26-A-019-02 | H26-A-019-02 | H30.3
1524 | 下関土木建築事務所 | 石原橋 | 石原橋 |  |  | A2橋台 | 1 | RC | 橋台 | 底版 | 1 | 3.4 | 10.5 |  | 高炉B種 | AE減水剤 | --- | --- | --- | 0.05 | 35.7 | 11 | 32.2 | 0 | 17 | H26-A-019-01 | H26-A-019-01 | H30.3
1525 | 長門土木建築事務所 | 橋台工 | 大寧寺橋 | 34.3296 | 131.1649 | A2 | 12 | RC | 橋台 | たて壁 | 1.25 | 2.15 | 19.28 |  | 高炉B種 | AE減水剤 | --- | 補強鉄筋A+B | 0.35 | 0.11 | 35.7 | 15 | 39.9 | 0 | 13 | H27-A-006-03 | H27-A-006-03 | H30.3
1526 | 長門土木建築事務所 | 橋台工 | 大寧寺橋 |  |  | A2 | 12 | RC | 橋台 | たて壁 | 1.62 | 2.15 | 19.28 |  | 高炉B種 | AE減水剤 | --- | 補強鉄筋A+B | 0.31 | 0.05 | 35 | 14 | 45.3 | 0 | 14 | H27-A-006-02 | H27-A-006-02 | H30.3
1527 | 長門土木建築事務所 | 橋台工 | 大寧寺橋 |  |  | A2 | 11 | RC | 橋台 | 底版 | 1.2 | 4 | 19 |  | 高炉B種 | AE減水剤 | --- | --- | --- | --- | 34.9 | 14 | 41.4 | 0 |  | H27-A-006-01 | H27-A-006-01 | H30.3
1528 | 長門土木建築事務所 | 橋台工 | 大寧寺橋 |  |  | A1 | 9 | RC | 橋台 | たて壁 | 1.62 | 1.95 | 13.08 |  | 高炉B種 | AE減水剤 | --- | 補強鉄筋A+B | 0.32 | 0.1 | 32 | 27 | 56.5 | 0 | 23 | H27-A-007-03 | H27-A-007-03 | H30.3
1529 | 長門土木建築事務所 | 橋台工 | 大寧寺橋 |  |  | A1 | 8 | RC | 橋台 | たて壁 | 1.65 | 1.95 | 13.08 |  | 高炉B種 | AE減水剤 | --- | 補強鉄筋A+B | 0.32 | 0.07 | 33.1 | 32 | 66.9 | 0 | 13 | H27-A-007-02 | H27-A-007-02 | H30.3
1530 | 長門土木建築事務所 | 橋台工 | 大寧寺橋 |  |  | A1 | 7 | RC | 橋台 | 底版 | 1.2 | 4 | 14 |  | 高炉B種 | AE減水剤 | --- | --- | --- | --- | 29 | 31 | 62.5 | 0 | 13 | H27-A-007-01 | H27-A-007-01 | H30.3
1531 | 長門土木建築事務所 | 4号橋 | ４号橋（BP施工中） | 34.305 | 131.0724 | P1橋脚 | 2 | RC | 橋脚 | その他 | 2.7 | 3 | 9 |  | 高炉B種 | AE減水剤 | --- | --- | --- | --- | 34.6 | 10 | 51.4 | 0 | 37 | H27-P-002-06 | H27-P-002-06 | H30.3
1532 | 長門土木建築事務所 | 4号橋 | ４号橋（BP施工中） |  |  | P1橋脚 | 1 | RC | 橋脚 | 柱 | 2 | 3 | 3 |  | 高炉B種 | AE減水剤 | --- | --- | --- | --- | 36.4 | 9 | 42.2 | 0 | 7 | H27-P-002-05 | H27-P-002-05 | H30.3
1533 | 長門土木建築事務所 | 4号橋 | ４号橋（BP施工中） |  |  | P1橋脚 | 1 | RC | 橋脚 | 柱 | 3.6 | 3 | 3 |  | 高炉B種 | AE減水剤 | --- | --- | --- | --- | 35.1 | 12 | 51.9 | 0 | 21 | H27-P-002-04 | H27-P-002-04 | H30.3
1534 | 長門土木建築事務所 | 4号橋 | ４号橋（BP施工中） |  |  | P1橋脚 | 12 | RC | 橋脚 | 柱 | 3.6 | 3 | 3 |  | 高炉B種 | AE減水剤 | --- | --- | --- | --- | 36.6 | 12.5 | 52.6 | 0 | 11 | H27-P-002-03 | H27-P-002-03 | H30.3
1535 | 長門土木建築事務所 | 4号橋 | ４号橋（BP施工中） |  |  | P1橋脚 | 12 | RC | 橋脚 | 柱 | 3.6 | 3 | 3 |  | 高炉B種 | AE減水剤 | --- | --- | --- | --- | 34.7 | 14 | 52.3 | 0 | 35 | H27-P-002-02 | H27-P-002-02 | H30.3
1536 | 長門土木建築事務所 | 4号橋 | ４号橋（BP施工中） |  |  | P1橋脚 | 11 | RC | 橋脚 | 底版 | 2.5 | 8.4 | 8.4 |  | 高炉B種 | AE減水剤 | --- | --- | --- | --- | 37.6 | 16 | 57.6 | 0 |  | H27-P-002-01 | H27-P-002-01 | H30.3
1537 | 長門土木建築事務所 | 4号橋 | ４号橋（BP施工中） |  |  | A1橋台 | 5 | RC | 橋台 | 胸壁 | 3.09 | 0.7 | 9.22 |  | 高炉B種 | AE減水剤 | --- | --- |  | --- | 31.6 | 24 | 43 | 0 | 20 | H27-A-008-03 | H27-A-008-03 | H30.3
1538 | 長門土木建築事務所 | 4号橋 | ４号橋（BP施工中） |  |  | A1橋台 | 5 | RC | 橋台 | たて壁 | 2.23 | 2.2 | 9.22 |  | 高炉B種 | AE減水剤 | --- | 補強鉄筋A+B | 0.32 | 0.05 | 32.9 | 18 | 55.8 | 0 | 56 | H27-A-008-02 | H27-A-008-02 | H30.3
1539 | 長門土木建築事務所 | 4号橋 | ４号橋（BP施工中） |  |  | A1橋台 | 3 | RC | 橋台 | 底版 | 2.5 | 3.5 | 9.22 |  | 高炉B種 | AE減水剤 | --- | --- | --- | --- | 37.4 | 12 | 53.8 | 0 |  | H27-A-008-01 | H27-A-008-01 | H30.3
1540 | 長門土木建築事務所 | 4号橋 P2橋脚 | ４号橋（BP施工中） |  |  | P2 | 4 | RC | 橋脚 | 柱 | 3.6 | 3 | 3 |  | 高炉B種 | AE減水剤 | --- | --- | --- | --- | 34.4 | 18 | 57.4 | 0 | 19 | H28-P-008-01 | H28-P-008-01 | H30.3
1541 | 長門土木建築事務所 | 4号橋 P2橋脚 | ４号橋（BP施工中） |  |  | P2 | 6 | RC | 橋脚 | 梁 | 2.7 | 3 | 9 |  | 高炉B種 | AE減水剤 | --- | --- | --- | --- | 31.8 | 25 | 66.6 | 0 | 47 | H28-P-008-02 | H28-P-008-02 | H30.3
1542 | 長門土木建築事務所 | PCホロースラブ制作工 | 大寧寺橋 | 34.3296 | 131.1649 | PCホロースラブ制作(1回目打設） | 5 | PC | PC上部工 | 底版 | 0.58 | 0.58 | 43.01 |  | 早強 | 高性能AE | --- | --- | --- | --- | 48.4 | 20 | 58.8 | 0 |  | H28-X-003-01 | H28-X-003-01 | H30.3
1543 | 長門土木建築事務所 | PCホロースラブ制作工 | 大寧寺橋 |  |  | PCホロースラブ制作(2回目打設） | 5 | PC | PC上部工 | その他 | 0.73 | 0.73 | 43.01 |  | 早強 | 高性能AE | --- | --- | --- | --- | --- | 22 | --- | 0 | 25 | H28-X-003-02 | H28-X-003-02 | H30.3
1544 | 長門土木建築事務所 | 橋台工 | 大寧寺橋 | 34.3296 | 131.1649 | A1 胸壁 | 7 | RC | 橋台 | 胸壁 | 1.6 | 0.5 | 14 |  | 普通 | AE減水剤 | 膨張剤 | --- | --- | --- | 32.7 | 34 | --- | 0 |  | H28-A-007-01 | H28-A-007-01 | H30.3
1545 | 長門土木建築事務所 | 橋台工 | 大寧寺橋 |  |  | A2 胸壁 | 8 | RC | 橋台 | 胸壁 | 1.6 | 0.5 | 28.5 |  | 普通 | AE減水剤 | 膨張剤 | --- | --- | --- | 32.5 | 33 | --- | 0 |  | H28-A-008-01 | H28-A-008-01 | H30.3
1546 | 長門土木建築事務所 | 4号橋 | ４号橋（BP施工中） |  |  | A2橋台 | 1 | RC | 橋台 | たて壁 | 2.3 | 2.2 | 9.26 |  | 高炉B種 | AE減水剤 | --- | 補強鉄筋A+B | 0.309 | 0.045 | 34.1 | 11 | 43.4 | 0.05 | 40 | H26-A-020-01 | H26-A-020-01 | H30.3
1547 | 長門土木建築事務所 | 4号橋 | ４号橋（BP施工中） |  |  | A2橋台 | 2 | RC | 橋台 | たて壁 | 2.4 | 2.2 | 9.26 |  | 高炉B種 | AE減水剤 | --- | 補強鉄筋A+B | 0.301 | 0.055 | 35.6 | 13 | 48.5 | 0 | 25 | H26-A-020-02 | H26-A-020-02 | H30.3
1548 | 長門土木建築事務所 | 4号橋 | ４号橋（BP施工中） |  |  | A2橋台 | 3 | RC | 橋台 | 胸壁 | 3.1 | 0.7 | 9.26 |  | 高炉B種 | AE減水剤 | --- | --- | --- | --- | --- | 13 | 26.6 | 0 | 27 | H26-A-020-03 | H26-A-020-03 | H30.3
1549 | 萩土木建築事務所 | 高岩橋(仮称)上部工 |  |  |  | 鋼2径間連続非合成箱桁形式橋 | 3 | RC | その他 | その他 | 0.25 | 0.65 | 14.7 |  | 普通 | AE減水剤 | 膨張剤 | --- | --- | --- | --- | 13 | --- | 0 | 48 | H27-X-004-01 | H27-X-004-01 | H30.3
1550 | 萩土木建築事務所 | 高岩橋(仮称)上部工 |  |  |  | 鋼3径間連続非合成箱桁形式橋 | 3 | RC | その他 | その他 | 0.25 | 0.65 | 14.7 |  | 普通 | AE減水剤 | 膨張剤 | --- | --- | --- | --- | 11 | --- | 0 | 36 | H27-X-005-01 | H27-X-005-01 | H30.3
1551 | 萩土木建築事務所 | 高岩橋(仮称)上部工 | 高岩橋 | 34.5938 | 131.69 | 鋼4径間連続非合成箱桁形式橋 | 2 | RC | 高欄 | その他 | 0.33 | 0.6 | 55 | 5 | 普通 | AE減水剤 | 膨張剤 | --- | --- | --- | 35.2 | 13 | --- | 0 | 16 | H27-X-006-02 | H27-X-006-02 | H30.3
1552 | 萩土木建築事務所 | 高岩橋(仮称)上部工 | 高岩橋 |  |  | 鋼5径間連続非合成箱桁形式橋 | 2 | RC | 高欄 | その他 | 0.33 | 0.6 | 55 | 5 | 普通 | AE減水剤 | 膨張剤 | --- | --- | --- | 35.2 | 10 | --- | 0 | 16 | H27-X-006-01 | H27-X-006-01 | H30.3
1553 | 萩土木建築事務所 | 高岩橋(仮称)上部工 | 高岩橋 |  |  | 鋼6径間連続非合成箱桁形式橋 | 2 | RC | 床版 | その他 | 0.27 | 0.19 | 10 |  | 普通 | AE減水剤 | 膨張剤 | 補強鉄筋A+B | 2.42 | 1.32 | 36 | 9 | --- | 0 |  | H27-X-007-01 | H27-X-007-01 | H30.3
1554 | 萩土木建築事務所 | 高岩橋(仮称)上部工 | 高岩橋 |  |  | 鋼7径間連続非合成箱桁形式橋 | 1 | RC | 床版 | その他 | 0.27 | 0.19 | 10 |  | 普通 | AE減水剤 | 膨張剤 | 補強鉄筋A+B | 2.42 | 1.32 | 35.2 | 9 | --- | 0 |  | H27-X-007-02 | H27-X-007-02 | H30.3
1555 | 萩土木建築事務所 | 須佐川（港橋） | 港橋（市道） | 34.6201 | 131.6003 | A2橋台 | 7 | RC | 橋台 | 底板 | 1.74 | 1.7 | 12.9 |  | 高炉B種 | AE減水剤 | --- | --- | 0.23 | --- | 38.4 | 28.2 | 66.9 | 0 |  | H26-A-021-01 | H26-A-021-01 | H30.3
1556 | 岩国土木建築事務所 | （仮）欽明路橋 | 欽明路橋（施工中）R2 | 34.1058 | 132.1034 | P6橋脚 | 3 | RC | 橋脚 | 底版 | 1.97 | 7 | 7 |  | 普通 | AE減水剤 | --- | --- | 0.39 | 0.39 | 32.6 | 14 | 57.5 | 0 |  | H26-P-008-01 | H26-P-008-01 | H31.3
1557 | 岩国土木建築事務所 | （仮）欽明路橋 | 欽明路橋（施工中）R2 |  |  | P6橋脚 | 4 | RC | 橋脚 | 柱 | 2.7 | 2.5 | 6 |  | 普通 | AE減水剤 | --- | --- | --- | --- | 31.3 | 19 | 60.3 | 0 | 10 | H26-P-008-02 | H26-P-008-02 | H31.3
1558 | 岩国土木建築事務所 | （仮）欽明路橋 | 欽明路橋（施工中）R2 |  |  | P6橋脚 | 4 | RC | 橋脚 | 柱 | 2.7 | 2.5 | 6 |  | 普通 | AE減水剤 | --- | --- | --- | --- | 30.9 | 19 | 63.2 | 0 | 26 | H26-P-008-03 | H26-P-008-03 | H31.3
1559 | 岩国土木建築事務所 | （仮）欽明路橋 | 欽明路橋（施工中）R2 |  |  | P6橋脚 | 5 | RC | 橋脚 | 柱 | 4.1 | 2.5 | 6 |  | 普通 | AE減水剤 | --- | --- | --- | --- | 30.1 | 22 | 68.1 | 0 | 16 | H26-P-008-04 | H26-P-008-04 | H31.3
1560 | 岩国土木建築事務所 | （仮）欽明路橋 | 欽明路橋（施工中）R2 |  |  | P6橋脚 | 6 | RC | 橋脚 | 頂版 | 1.97 | 2.5 | 11.5 |  | 普通 | AE減水剤 | --- | --- | --- | --- | 30.9 | 25 | 68.1 | 0 | 33 | H26-P-008-05 | H26-P-008-05 | H31.3
1561 | 柳井土木建築事務所 | 橋本橋 | 橋本橋 | 33.963 | 132.0971 | A1橋台 | 11 | RC | 橋台 | 底版 | 1.6 | 5.7 | 23.85 |  | 高炉B種 | AE減水剤 | その他 | --- | --- | 0.1 | 39.1 | 14 | 50.7 | 0 |  | H28-A-009-01 | H28-A-009-01 | H31.3
1562 | 柳井土木建築事務所 | 橋本橋 | 橋本橋 |  |  | A1橋台 | 12 | RC | 橋台 | たて壁 | 1.75 | 1.7 | 23.85 |  | 高炉B種 | AE減水剤 | その他 | 補強鉄筋A | 0.75 | 0.47 | 38.2 | 11 | 43.1 | 0.1 | 34 | H28-A-009-02 | H28-A-009-02 | H31.3
1563 | 柳井土木建築事務所 | 橋本橋 | 橋本橋 |  |  | A1橋台 | 2 | RC | 橋台 | たて壁 | 1.4 | 1.7 | 23.85 |  | 高炉B種 | AE減水剤 | その他 | 補強鉄筋A | 0.58 | 0.33 | 37.9 | 9 | 31.2 | 0.08 | 46 | H28-A-009-03 | H28-A-009-03 | H31.3
1564 | 柳井土木建築事務所 | 橋本橋 | 橋本橋 |  |  | A1橋台 | 2 | RC | 橋台 | 胸壁 | 1.02 | 0.5 | 23.85 |  | 高炉B種 | AE減水剤 | その他 | --- | --- | 0.62 | 37.9 | 9 | 25.8 | 0 | 5 | H28-A-009-04 | H28-A-009-04 | H31.3
1565 | 柳井土木建築事務所 | 橋台 | 無名橋（市道橋） | 33.8918 | 132.0833 | A1橋台 | 9 | RC | 橋台 | たて壁 | 1.97 | 2 | 6.12 |  | 高炉B種 | AE減水剤 | --- | 補強鉄筋B | 0.3 | 0.2 | 30.8 | 27 | 67.4 | 0 |  | H28-A-010-01 | H28-A-010-01 | H31.3
1566 | 柳井土木建築事務所 | 橋台 | 無名橋（市道橋） |  |  | A1橋台 | 10 | RC | 橋台 | たて壁 | 1.97 | 2 | 6.12 |  | 高炉B種 | AE減水剤 | --- | 補強鉄筋B | 0.3 | 0.2 | 31.7 | 19 |  | 0 | 45 | H28-A-010-02 | H28-A-010-02 | H31.3
1567 | 柳井土木建築事務所 | 橋台 | 無名橋（市道橋） |  |  | A2橋台 | 9 | RC | 橋台 | たて壁 | 1.97 | 2 | 6.12 |  | 高炉B種 | AE減水剤 | --- | 補強鉄筋B | 0.3 | 0.2 | 30.8 | 27 | 68.1 | 0 |  | H28-A-011-01 | H28-A-011-01 | H31.3
1568 | 柳井土木建築事務所 | A2橋台 | 新友信橋 | 33.8899 | 132.1893 | 底板 | 2 | RC | 橋台 | 底版 | 1.4 | 4.5 | 10.75 | 0 | 高炉B種 | AE減水剤 | --- | --- | --- | --- | 32.7 | 5 | 36.6 | 0 | 7 | H29-A-001-01 | H29-A-001-01 | H31.3
1569 | 柳井土木建築事務所 | A2橋台 | 新友信橋 |  |  | たて壁 | 2 | RC | 橋台 | たて壁 | 1.8 | 1.3 | 10.75 | 0 | 高炉B種 | AE減水剤 | --- | --- | --- | --- | 30.9 | 9 | 35.2 | 0 | 7 | H29-A-001-02 | H29-A-001-02 | H31.3
1570 | 柳井土木建築事務所 | A2橋台 | 新友信橋 |  |  | たて壁 | 4 | RC | 橋台 | たて壁 | 0.8 | 1.3 | 10.77 | 0 | 高炉B種 | AE減水剤 | --- | --- | --- | --- | 31.3 | 17 | 46.6 | 0.08 | 59 | H29-A-001-03 | H29-A-001-03 | H31.3
1571 | 柳井土木建築事務所 | A2橋台 | 新友信橋 |  |  | 胸壁 | 4 | RC | 橋台 | 胸壁 | 0.65 | 0.5 | 11.17 | 0 | 高炉B種 | AE減水剤 | --- | --- | --- | 0.44 | 32.6 | 18 | 29.2 | 0.06 | 10 | H29-A-001-04 | H29-A-001-04 | H31.3
1572 | 柳井土木建築事務所 | 下部工改良工 | 東条大橋 | 33.9686 | 132.0999 | 間詰コンクリートA1 | 4 | RC | 橋台 | 側壁 | 0.9 | 0.4 | 1.2 | 0 | 高炉B種 | AE減水剤 | --- | --- | 0.2 | 0.2 | 33.9 | 16 | --- | 0 |  | H29-A-001-05 | H29-A-001-05 | H31.3
1573 | 柳井土木建築事務所 | 下部工改良工 | 東条大橋 | 33.9686 | 132.0999 | 間詰コンクリートP1 | 4 | RC | 橋台 | 側壁 | 0.9 | 0.4 | 1.2 | 0 | 高炉B種 | AE減水剤 | --- | --- | 0.2 | 0.2 | 33.9 | 16 | --- | 0 |  | H29-P-001-01 | H29-P-001-01 | H31.3
1574 | 柳井土木建築事務所 | 下部工改良工 | 東条大橋 | 33.9686 | 132.0999 | 間詰コンクリートP2 | 4 | RC | 橋台 | 側壁 | 0.9 | 0.4 | 1.2 | 0 | 高炉B種 | AE減水剤 | --- | --- | 0.2 | 0.2 | 33.9 | 16 | --- | 0 |  | H29-P-002-01 | H29-P-002-01 | H31.3
1575 | 周南土木建築事務所 | 荒神大橋 | 荒神大橋（R2施工中） | 34.0172 | 131.8417 | A2橋台 | 9 | RC | 橋台 | たて壁 | 1.8 | 2 | 25.84 |  | 高炉B種 | AE減水剤 | --- | 補強鉄筋A+B | 0.421 | 0.049 | 37.1 | 27 | 67.7 | 0.25 |  | H28-A-012-01 | H28-A-012-01 | H31.3
1576 | 周南土木建築事務所 | 荒神大橋 | 荒神大橋（R2施工中） |  |  | A2橋台 | 1 | RC | 橋台 | たて壁 | 1.8 | 2 | 25.8 |  | 高炉B種 | AE減水剤 | --- | 補強鉄筋A+B | 0.42 | 0.049 | 39.1 | 10 | 49.2 | 0.25 |  | H28-A-012-02 | H28-A-012-02 | H31.3
1577 | 周南土木建築事務所 | 荒神大橋 | 荒神大橋（R2施工中） |  |  | A2橋台 | 1 | RC | 橋台 | 胸壁 | 1.4 | 0.5 | 25.84 |  | 高炉B種 | --- | 膨張材 | 補強鉄筋B | 0.652 | 0.249 | 38.8 | 8 | 23.5 | 0 | 13 | H28-A-012-03 | H28-A-012-03 | H31.3
1578 | 周南土木建築事務所 | 荒神大橋 | 荒神大橋（R2施工中） |  |  | P1橋脚(柱-①） | 12 | RC | 橋脚 | 柱 | 3.2 | 2.7 | 17 |  | 高炉B種 | AE減水剤 | --- | 補強鉄筋A | 0.33 | 0.15 | 38.5 | 8 | 58.6 | 0.15 | 55 | H29-P-003-01 | H29-P-003-01 | H31.3
1579 | 周南土木建築事務所 | 荒神大橋 | 荒神大橋（R2施工中） |  |  | P1橋脚(柱-②） | 3 | RC | 橋脚 | 柱 | 3.1 | 2.7 | 17 |  | 高炉B種 | AE減水剤 | --- | 補強鉄筋A | 0.33 | 0.14 | 43.1 | 12 | 60.9 | 0.15 | 82 | H29-P-003-02 | H29-P-003-02 | H31.3
1580 | 周南土木建築事務所 | 荒神大橋 | 荒神大橋（R2施工中） |  |  | A1橋台 | 2 | RC | 橋台 | たて壁 | 3.6 | 2 | 16.84 |  | 高炉B種 | AE減水剤 | --- | 補強鉄筋A | 0.32 | 0.08 | 43.4 | 8 | 45.1 | 0 | 49 | H28-A-013-01 | H28-A-013-01 | H31.3
1581 | 周南土木建築事務所 | 荒神大橋 | 荒神大橋（R2施工中） |  |  | A1橋台 胸壁 | 2 | RC | 橋台 | 胸壁 | 1.4 | 0.5 | 16.84 |  | 高炉B種 | --- | 膨張材 | 補強鉄筋B | 0.55 | 0.3 | 45 | 12 | --- | 0 | 6 | H28-A-013-02 | H28-A-013-02 | H31.3
1582 | 周南土木建築事務所 | 荒神大橋 | 荒神大橋（R2施工中） |  |  | A1橋台 | 12 | RC | 橋台 | 底版 | 1.8 | 1.8 | 16.84 |  | 高炉B種 | AE減水剤 | --- | --- | --- | --- | 38.8 | 10 | 52.4 | 0 |  | H28-A-013-03 | H28-A-013-03 | H31.3
1583 | 防府土木建築事務所 | 陶湯田線道路樋門 |  |  |  | 樋門本体工 側壁・頂版 | 12 | RC | その他 | 側壁・頂版 | 2 | 0.5 | 11.9 |  | 高炉B種 | AE減水剤 | --- |  | 0.34 | 0.34 | 35.4 | 7 | 27 | 0 | 20 | H29-X-001-01 | H29-X-001-01 | H31.3
1584 | 防府土木建築事務所 | 陶湯田線道路樋門 |  |  |  | 樋門本体工 頂版 | 1 | RC | その他 | 頂版 | 2.35 | 0.5 | 11.9 |  | 高炉B種 | AE減水剤 | --- | --- | --- | --- | 33.7 | 12 | --- | 0 | 31 | H29-X-001-02 | H29-X-001-02 | H31.3
1585 | 防府土木建築事務所 | 陶湯田線道路樋門 |  |  |  | 樋門本体工 底版 | 11 | RC | その他 | 底版 | 0.5 | 0.5 | 11.9 |  | 高炉B種 | AE減水剤 | --- | --- | --- | --- | 34.7 | 17 | --- | 0 |  | H29-X-001-03 | H29-X-001-03 | H31.3
1586 | 防府土木建築事務所 | 陶湯田線道路樋門 |  |  |  | 川表・川裏翼壁工 側壁 | 1 | RC | その他 | 側壁 | 3.25 | 0.6 | 12.24 |  | 高炉B種 | AE減水剤 | --- | --- | --- | --- | 31.1 | 5 | --- | 0 | 17 | H29-X-001-04 | H29-X-001-04 | H31.3
1587 | 防府土木建築事務所 | 陶湯田線道路樋門 |  |  |  | 川表・川裏翼壁工 底版 | 12 | RC | その他 | 底版 | 0.6 | 0.6 | 12.24 |  | 高炉B種 | AE減水剤 | --- | --- | --- | --- | 34.6 | 9 | --- | 0 |  | H29-X-001-05 | H29-X-001-05 | H31.3
1588 | 防府土木建築事務所 | 排水樋門 |  |  |  | 樋門本体 底版 | 12 | RC | その他 | 底版 | 0.7 | 3.8 | 11.65 |  | 高炉B種 | AE減水剤 | --- | --- | --- | --- | 30.5 | 6 | --- | 0 |  | H29-X-002-01 | H29-X-002-01 | H31.3
1589 | 防府土木建築事務所 | 排水樋門 |  |  |  | 樋門本体 側壁・頂版 | 1 | RC | その他 | 側壁・頂版 | 1.9 | 0.4 | 3.8 |  | 高炉B種 | AE減水剤 | --- | --- | --- | --- | 31.5 | 7 | 16.3 | 0 | 33 | H29-X-002-02 | H29-X-002-02 | H31.3
1590 | 防府土木建築事務所 | 排水樋門 |  |  |  | 樋門本体 遮水璧 | 1 | RC | その他 | 柱 | 2.9 | 0.6 | 5.6 |  | 高炉B種 | AE減水剤 | --- | --- | --- | --- | --- | --- | --- | 0 | 6 | H29-X-002-03 | H29-X-002-03 | H31.3
1591 | 防府土木建築事務所 | 排水樋門 |  |  |  | 樋門本体 川表胸壁・門柱・操作台 | 2 | RC | その他 | 柱 | 2.9 | 0.6 | 5.6 |  | 高炉B種 | AE減水剤 | --- | --- | --- | --- | 32.8 | 7 | --- | 0 | 19 | H29-X-002-04 | H29-X-002-04 | H31.3
1592 | 防府土木建築事務所 | 朝早橋上部工 | 朝早橋（市道）あそうはし | 34.3966 | 131.7169 | ﾎﾟｽﾄﾃﾝｼｮﾝ方式PC2径間連続中空床版橋 | 2 | PC | PC上部工 | その他 | 1.2 | 1.2 | 61 |  | 早強 | AE減水剤 | --- | --- | --- | --- | 46.3 | 8 | --- | 0 | 0 | H29-X-003-01 | H29-X-003-01 | H31.3
1593 | 防府土木建築事務所 | 逆T式橋台 | 矢井中央橋（市道） | 34.1588 | 131.6934 | 逆T式橋台 | 9 | RC | 橋台 | 底版 | 1 | 5 | 5.2 |  | 高炉B種 | その他 | --- | --- | --- | 0.41 | 28.8 | 20 | 40.6 | 0 |  | H29-A-002-01 | H29-A-002-01 | H31.3
1594 | 防府土木建築事務所 | 逆T式橋台 | 矢井中央橋（市道） |  |  | 逆T式橋台 | 9 | RC | 橋台 | たて壁 | 2.3 | 1.3 | 5.2 |  | 高炉B種 | その他 | --- | --- | --- | 0.08 | 30.7 | 25 | 56 | 0 | 14 | H29-A-002-02 | H29-A-002-02 | H31.3
1595 | 防府土木建築事務所 | 逆T式橋台 | 矢井中央橋（市道） |  |  | 逆T式橋台 | 10 | RC | 橋台 | たて壁 | 2.23 | 5 | 5.2 |  | 高炉B種 | その他 | --- | --- | --- | 0.12 | 30.3 | 25 | 43 | 0 | 14 | H29-A-002-03 | H29-A-002-03 | H31.3
1596 | 防府土木建築事務所 | 逆T式橋台 | 矢井中央橋（市道） |  |  | 逆T式橋台 | 10 | RC | 橋台 | 胸壁 | 1.2 | 0.4 | 5.2 |  | 高炉B種 | その他 | --- | --- | --- | 0.53 | 17.6 | 20 | 40.1 | 0 | 14 | H29-A-002-04 | H29-A-002-04 | H31.3
1597 | 宇部土木建築事務所 | 新大緑橋（市道１号橋） | 新大緑橋（市道） | 34.2286 | 132.0629 | A1下部工 | 7 | RC | 橋台 | 底版 | 1 | 4 | 9.52 |  | 高炉B種 | AE減水剤 | --- | --- | --- | --- | 37.2 | 30 | 56.5 | 0 | 15 | H29-A-003-01 | H29-A-003-01 | H31.3
1598 | 宇部土木建築事務所 | 新大緑橋（市道１号橋） | 新大緑橋（市道） |  |  | A1下部工 | 8 | RC | 橋台 | たて壁 | 2.7 | 1.4 | 9.09 |  | 高炉B種 | AE減水剤 | --- | 補強鉄筋A+B | 0.33 | 0.07 | 33.8 | 31 | 68.4 | 0 | 16 | H29-A-003-02 | H29-A-003-02 | H31.3
1599 | 宇部土木建築事務所 | 新大緑橋（市道１号橋） | 新大緑橋（市道） |  |  | A1下部工 | 9 | RC | 橋台 | たて壁 | 1.5 | 1.4 | 9.09 |  | 高炉B種 | AE減水剤 | --- | 補強鉄筋A+B | 0.35 | 0.05 | 37.3 | 26 | 58.1 | 0 | 32 | H29-A-003-03 | H29-A-003-03 | H31.3
1600 | 宇部土木建築事務所 | 新大緑橋（市道１号橋） | 新大緑橋（市道） |  |  | A1下部工 | 9 | RC | 橋台 | たて壁 | 0.8 | 0.5 | 9.09 |  | 高炉B種 | AE減水剤 | --- | 補強鉄筋B | 0.52 | 0.43 | 30.4 | 25 | 41.3 | 0 | 24 | H29-A-003-04 | H29-A-003-04 | H31.3
1601 | 宇部土木建築事務所 | 新大緑橋（市道１号橋） | 新大緑橋（市道） |  |  | A2下部工 | 7 | RC | 橋台 | 底版 | 1 | 4.5 | 9.52 |  | 高炉B種 | AE減水剤 | --- | --- | --- | --- | 34.2 | 31 | 56.8 | 0 | 12 | H29-A-004-01 | H29-A-004-01 | H31.3
1602 | 宇部土木建築事務所 | 新大緑橋（市道１号橋） | 新大緑橋（市道） |  |  | A2下部工 | 8 | RC | 橋台 | たて壁 | 3 | 1.4 | 9.09 |  | 高炉B種 | AE減水剤 | --- | 補強鉄筋A+B | 0.35 | 0.07 | 36 | 30 | 65.8 | 0 | 16 | H29-A-004-02 | H29-A-004-02 | H31.3
1603 | 宇部土木建築事務所 | 新大緑橋（市道１号橋） | 新大緑橋（市道） |  |  | A2下部工 | 9 | RC | 橋台 | たて壁 | 1.5 | 1.4 | 9.09 |  | 高炉B種 | AE減水剤 | --- | 補強鉄筋A+B | 0.35 | 0.05 | 37.1 | 28 | 57.8 | 0 | 34 | H29-A-004-03 | H29-A-004-03 | H31.3
1604 | 宇部土木建築事務所 | 新大緑橋（市道１号橋） | 新大緑橋（市道） |  |  | A2下部工 | 12 | RC | 橋台 | たて壁 | 0.8 | 0.5 | 9.09 |  | 高炉B種 | AE減水剤 | --- | 補強鉄筋B | 0.52 | 0.43 | 37.2 | 12 | --- | 0 | 7 | H29-A-004-04 | H29-A-004-04 | H31.3
1605 | 下関土木建築事務所 | ５号ボックスカルバート(仮称） |  |  |  | １ブロック | 3 | RC | BOX | 側壁・頂版 | 4.6 | 0.5 | 7.49 | 3.745 | 高炉B種 | AE減水剤 | --- | --- | --- | 8.4 | 34.9 | 18 | --- | 0 | 30 | H29-B-001-01 | H29-B-001-01 | H31.3
1606 | 下関土木建築事務所 | ５号ボックスカルバート(仮称） |  |  |  | ２ブロック | 3 | RC | BOX | 側壁・頂版 | 4.6 | 0.5 | 7.49 | 3.745 | 高炉B種 | AE減水剤 | --- | --- | --- | 8.4 | 35.2 | 17 | --- | 0 | 25 | H29-B-001-02 | H29-B-001-02 | H31.3
1607 | 下関土木建築事務所 | 2径間連続ラーメン箱桁橋 | 豊田ほたる大橋 | 34.2081 | 131.0724 | P1柱頭部 | 5 | PC | PC上部工 | その他 | 1.3 | 7.1 | 0.8 |  | 早強 | 高性能AE |  | 補強鉄筋 | --- | --- | 48.6 | 22 | --- | 0 |  | H27-X-008-01 | H27-X-008-01 | H31.3
1608 | 下関土木建築事務所 | 2径間連続ラーメン箱桁橋 | 豊田ほたる大橋 |  |  | 柱頭部 | 5 | PC | PC上部工 | その他 | 2.7 | 0.6 | 6.7 |  | 早強 | 高性能AE |  | 補強鉄筋 | --- | --- | 50.6 | 26 | 83 | 0 | 13 | H27-X-008-02 | H27-X-008-02 | H31.3
1609 | 下関土木建築事務所 | 2径間連続ラーメン箱桁橋 | 豊田ほたる大橋 |  |  | 柱頭部 | 6 | PC | PC上部工 | その他 | 0.6 | 0.6 | 6.7 |  | 早強 | 高性能AE | --- | --- | --- | --- | 47 | 24 | --- | 0 | 7 | H27-X-008-03 | H27-X-008-03 | H31.3
1610 | 下関土木建築事務所 | 2径間連続ラーメン箱桁橋 | 豊田ほたる大橋 |  |  | 張出部 | 10 | PC | PC上部工 | その他 | 4.2 | 0.6 | 6.7 |  | 早強 | 高性能AE | --- | --- | --- | --- | 46.9 | 24 | 72.5 | 0 |  | H27-X-008-04 | H27-X-008-04 | H31.3
1611 | 下関土木建築事務所 | 2径間連続ラーメン箱桁橋 | 豊田ほたる大橋 |  |  | 張出部 | 10 | PC | PC上部工 | その他 | 3.93 | 0.55 | 6.7 |  | 早強 | 高性能AE | --- | --- | --- | --- | 49.7 | 20 | --- | 0 |  | H27-X-008-05 | H27-X-008-05 | H31.3
1612 | 下関土木建築事務所 | 2径間連続ラーメン箱桁橋 | 豊田ほたる大橋 |  |  | 張出部 | 11 | PC | PC上部工 | その他 | 3.67 | 0.55 | 6.7 |  | 早強 | 高性能AE | --- | --- | --- | --- | 48.7 | 18 | --- | 0 |  | H27-X-008-06 | H27-X-008-06 | H31.3
1613 | 下関土木建築事務所 | 2径間連続ラーメン箱桁橋 | 豊田ほたる大橋 |  |  | 張出部 | 11 | PC | PC上部工 | その他 | 3.44 | 0.55 | 6.7 |  | 早強 | 高性能AE | --- | --- | --- | --- | 52.3 | 17 | --- | 0 |  | H27-X-008-07 | H27-X-008-07 | H31.3
1614 | 下関土木建築事務所 | 2径間連続ラーメン箱桁橋 | 豊田ほたる大橋 |  |  | 張出部 | 11 | PC | PC上部工 | その他 | 3.22 | 0.55 | 6.7 |  | 早強 | 高性能AE | --- | --- | --- | --- | 54.4 | 14 | --- | 0 |  | H27-X-008-08 | H27-X-008-08 | H31.3
1615 | 下関土木建築事務所 | 2径間連続ラーメン箱桁橋 | 豊田ほたる大橋 |  |  | 張出部 | 12 | PC | PC上部工 | その他 | 2.99 | 0.5 | 6.7 |  | 早強 | 高性能AE | --- | --- | --- | --- | 54.7 | 12 | --- | 0 |  | H27-X-008-09 | H27-X-008-09 | H31.3
1616 | 下関土木建築事務所 | 2径間連続ラーメン箱桁橋 | 豊田ほたる大橋 |  |  | 張出部 | 12 | PC | PC上部工 | その他 | 2.8 | 0.5 | 6.7 |  | 早強 | 高性能AE | --- | --- | --- | --- | 48.4 | 11 | --- | 0 |  | H27-X-008-10 | H27-X-008-10 | H31.3
1617 | 下関土木建築事務所 | 2径間連続ラーメン箱桁橋 | 豊田ほたる大橋 |  |  | 張出部 | 12 | PC | PC上部工 | その他 | 2.63 | 0.4 | 6.7 |  | 早強 | 高性能AE | --- | --- | --- | --- | 55.5 | 15 | --- | 0 |  | H27-X-008-11 | H27-X-008-11 | H31.3
1618 | 下関土木建築事務所 | 2径間連続ラーメン箱桁橋 | 豊田ほたる大橋 |  |  | 張出部 | 1 | PC | PC上部工 | その他 | 2.49 | 0.4 | 6.7 |  | 早強 | 高性能AE | --- | --- | --- | --- | 47.9 | 9 | --- | 0 |  | H27-X-008-12 | H27-X-008-12 | H31.3
1619 | 下関土木建築事務所 | 2径間連続ラーメン箱桁橋 | 豊田ほたる大橋 |  |  | 張出部 | 1 | PC | PC上部工 | その他 | 2.36 | 0.4 | 6.7 |  | 早強 | 高性能AE | --- | --- | --- | --- | 53.2 | 11 | --- | 0 |  | H27-X-008-13 | H27-X-008-13 | H31.3
1620 | 下関土木建築事務所 | 2径間連続ラーメン箱桁橋 | 豊田ほたる大橋 |  |  | 張出部 | 1 | PC | PC上部工 | その他 | 2.27 | 0.4 | 6.7 |  | 早強 | 高性能AE | --- | --- | --- | --- | 50.5 | 11 | --- | 0 |  | H27-X-008-14 | H27-X-008-14 | H31.3
1621 | 下関土木建築事務所 | 2径間連続ラーメン箱桁橋 | 豊田ほたる大橋 |  |  | 張出部 | 2 | PC | PC上部工 | その他 | 2.22 | 0.4 | 6.7 |  | 早強 | 高性能AE | --- | --- | --- | --- | 52.6 | 12 | --- | 0 |  | H27-X-008-15 | H27-X-008-15 | H31.3
1622 | 下関土木建築事務所 | 2径間連続ラーメン箱桁橋 | 豊田ほたる大橋 |  |  | 支保工部(側径間） | 3 | PC | PC上部工 | その他 | 1.6 | 0.6 | 6.7 |  | 早強 | 高性能AE | --- | --- | --- | --- | 50.3 | 13 | 72.5 | 0 |  | H27-X-008-16 | H27-X-008-16 | H31.3
1623 | 下関土木建築事務所 | 2径間連続ラーメン箱桁橋 | 豊田ほたる大橋 |  |  | 支保工部(側径間） | 3 | PC | PC上部工 | その他 | 0.6 | 0.6 | 6.7 |  | 早強 | 高性能AE | --- | --- | --- | --- | 52.1 | 15 | --- | 0 | 10 | H27-X-008-17 | H27-X-008-17 | H31.3
1624 | 下関土木建築事務所 | ＰＣ２径間連側ラーメン箱桁橋 |  |  |  | 地覆 | 5 | RC | その他 | その他 | 0.63 | 0.33 | 0.6 | 3.5 | 高炉B種 | AE減水剤 | 膨張材 | --- | --- | --- | 29 | 23 | --- | 0 |  | H27-X-008-18 | H27-X-008-18 | H31.3
1625 | 下関土木建築事務所 | ＰＣ２径間連側ラーメン箱桁橋 |  |  |  | 地覆 | 5 | RC | その他 | その他 | 0.63 | 0.33 | 0.6 | 3.5 | 高炉B種 | AE減水剤 | 膨張材 | --- | --- | --- | 33 | 24 | --- | 0 |  | H27-X-008-19 | H27-X-008-19 | H31.3
1626 | 下関土木建築事務所 | ＰＣ２径間連側ラーメン箱桁橋 |  |  |  | 地覆 | 5 | RC | その他 | その他 | 0.57 | 0.28 | 0.4 | 3.5 | 高炉B種 | AE減水剤 | 膨張材 | --- | --- | --- | 31.3 | 25 | 41 | 0 |  | H27-X-008-20 | H27-X-008-20 | H31.3
1627 | 下関土木建築事務所 | ＰＣ２径間連側ラーメン箱桁橋 |  |  |  | 地覆 | 6 | RC | その他 | その他 | 0.37 | 0.37 | 0.2 | 3.5 | 高炉B種 | AE減水剤 | 膨張材 | --- | --- | --- | 20.5 | 24 |  | 0 |  | H27-X-008-21 | H27-X-008-21 | H31.3
1628 | 下関土木建築事務所 | 奥山田橋 | 奥山田橋 | 34.0478 | 130.9919 | A1橋台 | 1 | RC | 橋台 | たて壁 | 2.5 | 1.3 | 12.7 |  | 高炉B種 | AE減水剤 | --- | 補強鉄筋A+B | 0.32 | 0.08 | 35.3 | 15 | --- | 0 | 11 | H26-A-022-01 | H26-A-022-01 | H31.3
1629 | 下関土木建築事務所 | 奥山田橋 | 奥山田橋 |  |  | A1橋台 | 3 | RC | 橋台 | たて壁 | 3 | 1.3 | 12.7 |  | 高炉B種 | AE減水剤 | --- | 補強鉄筋A+B | 0.31 | 0.08 | 34.9 | 14 | --- | 0 | 58 | H26-A-022-02 | H26-A-022-02 | H31.3
1630 | 下関土木建築事務所 | 奥山田橋 | 奥山田橋 |  |  | A1橋台 | 1 | RC | 橋台 | 底版 | 1 | 3.5 | 12.7 |  | 高炉B種 | AE減水剤 | --- | --- | --- | --- | 35 | 14 | --- | 0 |  | H26-A-022-03 | H26-A-022-03 | H31.3
1631 | 下関土木建築事務所 | 奥山田橋 | 奥山田橋 |  |  | A2橋台 | 2 | RC | 橋台 | 底版 | 1 | 4 | 12.7 |  | 高炉B種 | AE減水剤 | --- | --- | --- | --- | 35 | 10 | --- | 0 |  | H26-A-023-01 | H26-A-023-01 | H31.3
1632 | 下関土木建築事務所 | 奥山田橋 | 奥山田橋 |  |  | A2橋台 | 2 | RC | 橋台 | たて壁 | 1.7 | 1.3 | 12.7 |  | 高炉B種 | AE減水剤 | --- | 補強鉄筋A+B | 0.32 | 0.08 | 34.6 | 14 | --- | 0 | 15 | H26-A-023-02 | H26-A-023-02 | H31.3
1633 | 下関土木建築事務所 | 奥山田橋 | 奥山田橋 |  |  | A2橋台 | 4 | RC | 橋台 | たて壁 | 3 | 1.3 | 12.7 |  | 高炉B種 | AE減水剤 | --- | 補強鉄筋A+B | 0.31 | 0.08 | 33.9 | 16 | --- | 0 | 51 | H26-A-023-03 | H26-A-023-03 | H31.3
1634 | 下関土木建築事務所 | 奥山田橋 | 奥山田橋 |  |  | A2橋台 | 6 | RC | 橋台 | 胸壁 | 0.6 | 0.5 | 12.7 |  | 高炉B種 | AE減水剤 | --- | --- | 0.26 | 0.26 | 33.6 | 26 | --- | 0 |  | H26-A-023-04 | H26-A-023-04 | H31.3
1635 | 下関土木建築事務所 | 祇園橋(仮称）上部工 主桁 | 祇園橋 | 34.2061 | 131.0915 | PC6径間連続中空床板橋 | 12 | PC | PC上部工 | その他 | 1.3 | 1.3 | 9.1 |  | 早強 | 高性能AE | --- | 補強鉄筋A+B | 0.27 | 0.12 | 48 | 15 | 76 | 0 |  | H27-X-009-01 | H27-X-009-01 | H31.3
1636 | 下関土木建築事務所 | 祇園橋(仮称）上部工 主桁 | 祇園橋 |  |  | PC6径間連続中空床板橋 | 2 | PC | PC上部工 | その他 | 1.3 | 1.3 | 9.1 |  | 早強 | 高性能AE | --- | 補強鉄筋A+B | 0.27 | 0.12 | 49.5 | 8 | 63.3 | 0 |  | H27-X-009-02 | H27-X-009-02 | H31.3
1637 | 下関土木建築事務所 | 祇園橋(仮称）上部工 主桁 | 祇園橋 |  |  | PC6径間連続中空床板橋 | 4 | PC | PC上部工 | その他 | 1.3 | 1.3 | 9.1 |  | 早強 | 高性能AE | --- | 補強鉄筋A+B | 0.27 | 0.12 | 52.9 | 16 | 74.2 | 0 |  | H27-X-009-03 | H27-X-009-03 | H31.3
1638 | 下関土木建築事務所 | 祇園橋(仮称)地覆高欄 |  |  |  | Ａ１橋台 | 6 | RC | その他 | その他 | 1.62 | 0.5 | 8.5 | 3.5 | 高炉B種 | AE減水剤 | 膨張材 | --- | --- | --- | 31 | 25 | 45 | 0 |  | H27-X-009-04 | H27-X-009-04 | H31.3
1639 | 下関土木建築事務所 | 祇園橋(仮称)地覆高欄 |  |  |  | 地覆・高欄 | 4 | RC | その他 | その他 | 0.61 | 0.5 | 75.35 | 3.5 | 高炉B種 | AE減水剤 | 膨張材 | --- | --- | --- | 30 | 17 | 45 | 0 |  | H27-X-009-05 | H27-X-009-05 | H31.3
1640 | 下関土木建築事務所 | 祇園橋(仮称)地覆高欄 |  |  |  | 地覆・高欄 | 5 | RC | その他 | その他 | 0.85 | 0.25 | 75.35 | 3.5 | 高炉B種 | AE減水剤 | 膨張材 | --- | --- | --- | 29.4 | 20 | 45 | 0.06 |  | H27-X-009-06 | H27-X-009-06 | H31.3
1641 | 下関土木建築事務所 | 祇園橋(仮称)地覆高欄 |  |  |  | 地覆・高欄 | 5 | RC | その他 | その他 | 0.61 | 0.5 | 75.35 | 3.5 | 高炉B種 | AE減水剤 | 膨張材 | --- | --- | --- | 32.4 | 23 | 45 | 0 |  | H27-X-009-07 | H27-X-009-07 | H31.3
1642 | 下関土木建築事務所 | 祇園橋(仮称)地覆高欄 |  |  |  | 地覆・高欄 | 5 | RC | その他 | その他 | 0.85 | 0.25 | 75.35 | 3.5 | 高炉B種 | AE減水剤 | 膨張材 | --- | --- | --- | 31.3 | 21 | 34.2 | 0.04 |  | H27-X-009-08 | H27-X-009-08 | H31.3
1643 | 下関土木建築事務所 | 祇園橋(仮称)上部工 | 祇園橋 |  |  | ＰＣ３径間連続箱桁 | 9 | PC | PC上部工 | その他 | 1.9 | 2.5 | 105.15 |  | 早強 | 高性能AE | --- | --- | --- | --- | 49.7 | 24 | 66.2 | 0 |  | H27-X-010-01 | H27-X-010-01 | H31.3
1644 | 下関土木建築事務所 | 祇園橋(仮称)上部工 | 祇園橋 |  |  | ＰＣ３径間連続箱桁 | 10 | PC | PC上部工 | その他 | 1.9 | 2.5 | 105.15 |  | 早強 | 高性能AE | --- | --- | --- | --- | 47.3 | 19 | 80.2 | 0 |  | H27-X-010-02 | H27-X-010-02 | H31.3
1645 | 下関土木建築事務所 | 祇園橋(仮称)上部工 | 祇園橋 |  |  | ＰＣ３径間連続箱桁 | 12 | PC | PC上部工 | その他 | 0.7 | 2.5 | 105.15 |  | 早強 | 高性能AE | --- | --- | --- | --- | 48.5 | 13 | 54.1 | 0.1 |  | H27-X-010-03 | H27-X-010-03 | H31.3
1646 | 下関土木建築事務所 | 祇園橋(仮称)上部工 | 祇園橋 |  |  | 橋梁付属物工 地覆・壁高欄工 | 1 | RC | 高欄 | その他 | 0.6 | 0.5 | 105.15 | 3.5 | 高炉B種 | AE減水剤 | 膨張材 | --- | --- | --- | 30.3 | 7 | 18.9 | 0 |  | H27-X-010-04 | H27-X-010-04 | H31.3
1647 | 下関土木建築事務所 | 祇園橋(仮称)上部工 | 祇園橋 |  |  | 橋梁付属物工 地覆・壁高欄工 | 2 | RC | 高欄 | その他 | 0.6 | 0.5 | 105.15 | 3.5 | 高炉B種 | AE減水剤 | 膨張材 | --- | --- | --- | 33.4 | 10 | 15.7 | 0 |  | H27-X-010-05 | H27-X-010-05 | H31.3
1648 | 下関土木建築事務所 | 祇園橋(仮称)上部工 | 祇園橋 |  |  | 橋梁付属物工 地覆・壁高欄工 | 2 | RC | 高欄 | その他 | 0.9 | 0.25 | 105.15 | 3.5 | 高炉B種 | AE減水剤 | 膨張材 | --- | --- | --- | 34.6 | 10 | 15.7 | 0 |  | H27-X-010-06 | H27-X-010-06 | H31.3
1649 | 下関土木建築事務所 | 祇園橋(仮称)上部工 | 祇園橋 |  |  | 橋梁付属物工 地覆・壁高欄工 | 2 | RC | 高欄 | その他 | 0.9 | 0.25 | 105.15 | 3.5 | 高炉B種 | AE減水剤 | 膨張材 | --- | --- | --- | 31.2 | 8 | 18.1 | 0 |  | H27-X-010-07 | H27-X-010-07 | H31.3
1650 | 下関土木建築事務所 | ２号橋梁 Ａ２橋台 | 楢原橋 | 34.209 | 131.0808 | ＲＣ 逆Ｔ橋台 | 2 | RC | 橋台 | 底版 | 1.6 | 1.6 | 13.33 |  | 高炉B種 | AE減水剤 | --- | --- | --- | --- | 31.4 | 10 | 51.9 | 0 |  | H27-A-009-01 | H27-A-009-01 | H31.3
1651 | 下関土木建築事務所 | ２号橋梁 Ａ２橋台 | 楢原橋 |  |  | ＲＣ 逆Ｔ橋台 | 3 | RC | 橋台 | たて壁 | 3.6 | 2 | 13.33 |  | 高炉B種 | AE減水剤 | --- | 補強鉄筋B | --- | --- | 34.8 | 10 | --- | 0 | 30 | H27-A-009-02 | H27-A-009-02 | H31.3
1652 | 下関土木建築事務所 | ２号橋梁 Ａ２橋台 | 楢原橋 |  |  | ２号橋梁 Ａ２橋台 | 3 | RC | 橋台 | たて壁 | 3.3 | 2 | 13.33 |  | 高炉B種 | AE減水剤 | --- | 補強鉄筋A | --- | --- | 35.6 | 14 | --- | 0 | 18 | H27-A-009-03 | H27-A-009-03 | H31.3
1653 | 下関土木建築事務所 | ２号橋梁 Ａ２橋台 | 楢原橋 |  |  | ２号橋梁 Ａ２橋台 | 4 | RC | 橋台 | 胸壁 | 1.8 | 1.1 | 13.32 |  | 高炉B種 | AE減水剤 | --- | --- | --- | --- | 34.3 | 17 | --- | 0.08 | 15 | H27-A-009-04 | H27-A-009-04 | H31.3
1654 | 下関土木建築事務所 | 床版・横組工 | 楢原橋 |  |  | 横桁 | 1 | PC | PC上部工 | その他 | 0.7 | 0.45 | 0.76 |  | 早強 | AE減水剤 | --- | --- | --- | --- | 43.7 | 11 | 19 | 0 | 0 | H28-X-004-01 | H28-X-004-01 | H31.3
1655 | 下関土木建築事務所 | 地覆工 | 楢原橋 |  |  | 地覆工 | 2 | PC | PC上部工 | その他 | 0.7 | 0.6 | 24.5 | 3.5 | 普通 | AE減水剤 | 膨張材 | --- | --- | --- | 34.2 | 10 | 19.1 | 0 | 0 | H28-X-004-02 | H28-X-004-02 | H31.3
1656 | 下関土木建築事務所 | 橋脚躯体工(Ｐ1・Ｐ２） | 矢田橋 | 34.2081 | 131.0683 | 張り出し式 | 2 | RC | 橋脚 | 底版 | 1.8 | 7 | 1.8 |  | 高炉B種 | AE減水剤 | --- | --- | --- | 0.4 | 31.8 | 9 | --- | 0 | 171 | H27-P-003-01 | H27-P-003-01 | H31.3
1657 | 下関土木建築事務所 | 橋脚躯体工(Ｐ1・Ｐ２） | 矢田橋 |  |  | 張り出し式 | 3 | RC | 橋脚 | 柱 | 3.6 | 2 | 5 |  | 高炉B種 | AE減水剤 | --- | --- | --- | 1.01 | 33.4 | 11 | --- | 0 | 18 | H27-P-003-02 | H27-P-003-02 | H31.3
1658 | 下関土木建築事務所 | 橋脚躯体工(Ｐ1・Ｐ２） | 矢田橋 |  |  | 張り出し式 | 3 | RC | 橋脚 | 柱 | 3.6 | 3.6 | 5 |  | 高炉B種 | AE減水剤 | --- | --- | --- | 1.01 | 32.4 | 12 | --- | 0 | 11 | H27-P-003-03 | H27-P-003-03 | H31.3
1659 | 下関土木建築事務所 | 橋脚躯体工(Ｐ1・Ｐ２） | 矢田橋 |  |  | 張り出し式 | 5 | RC | 橋脚 | 柱 | 3.6 | 3.6 | 5 |  | 高炉B種 | AE減水剤 | --- | --- | --- | 1.01 | 30.1 | 20 | --- | 0 | 46 | H27-P-003-04 | H27-P-003-04 | H31.3
1660 | 下関土木建築事務所 | 橋脚躯体工(Ｐ1・Ｐ２） | 矢田橋 |  |  | 張り出し式 | 5 | RC | 橋脚 | 柱 | 2.5 | 2 | 5 |  | 高炉B種 | AE減水剤 | --- | --- | --- | 1.01 | 31.1 | 24 | --- | 0 | 15 | H27-P-003-05 | H27-P-003-05 | H31.3
1661 | 下関土木建築事務所 | 橋脚躯体工(Ｐ1・Ｐ２） | 矢田橋 |  |  | 張り出し式 | 9 | RC | 橋脚 | 頂版 | 2.5 | 2 | 13 |  | 高炉B種 | AE減水剤 | --- | --- | --- | 0.84 | 30.3 | 27 | --- | 0 | 98 | H27-P-003-06 | H27-P-003-06 | H31.3
1662 | 下関土木建築事務所 | 橋脚躯体工(Ｐ1・Ｐ２） | 矢田橋 |  |  | 張り出し式 | 3 | RC | 橋脚 | 底版 | 1.8 | 1.8 | 7 |  | 高炉B種 | AE減水剤 | --- | --- | --- | 0.4 | 36.9 | 10 | --- | 0 | 177 | H27-P-004-01 | H27-P-004-01 | H31.3
1663 | 下関土木建築事務所 | 橋脚躯体工(Ｐ1・Ｐ２） | 矢田橋 |  |  | 張り出し式 | 3 | RC | 橋脚 | 柱 | 3.6 | 3.6 | 5 |  | 高炉B種 | AE減水剤 | --- | --- | --- | 1.01 | 33.4 | 11 | --- | 0 | 18 | H27-P-004-02 | H27-P-004-02 | H31.3
1664 | 下関土木建築事務所 | 橋脚躯体工(Ｐ1・Ｐ２） | 矢田橋 |  |  | 張り出し式 | 3 | RC | 橋脚 | 柱 | 3.6 | 2 | 5 |  | 高炉B種 | AE減水剤 | --- | --- | --- | 1.01 | 32.4 | 12 | --- | 0 | 11 | H27-P-004-03 | H27-P-004-03 | H31.3
1665 | 下関土木建築事務所 | 橋脚躯体工(Ｐ1・Ｐ２） | 矢田橋 |  |  | 張り出し式 | 5 | RC | 橋脚 | 柱 | 3.6 | 2 | 5 |  | 高炉B種 | AE減水剤 | --- | --- | --- | 1.01 | 30.1 | 20 | --- | 0 | 46 | H27-P-004-04 | H27-P-004-04 | H31.3
1666 | 下関土木建築事務所 | 橋脚躯体工(Ｐ1・Ｐ２） | 矢田橋 |  |  | 張り出し式 | 5 | RC | 橋脚 | 柱 | 2.5 | 2 | 5 |  | 高炉B種 | AE減水剤 | --- | --- | --- | 1.01 | 31.1 | 24 | --- | 0 | 15 | H27-P-004-05 | H27-P-004-05 | H31.3
1667 | 下関土木建築事務所 | 橋脚躯体工(Ｐ1・Ｐ２） | 矢田橋 |  |  | 張り出し式 | 9 | RC | 橋脚 | 頂版 | 2.5 | 2.5 | 13 |  | 高炉B種 | AE減水剤 | --- | --- | --- | 0.84 | 29.7 | 27 | --- | 0 | 107 | H27-P-004-06 | H27-P-004-06 | H31.3
1668 | 下関土木建築事務所 | ３号橋 Ａ１橋台 | 豊田ほたる大橋 | 34.2081 | 131.0724 | ＲＣ 逆Ｔ橋台 | 1 | RC | 橋台 | たて壁 | 2.75 | 2.5 | 12.95 |  | 高炉B種 | AE減水剤 | --- | 補強鉄筋A+B | 0.3016 | 0.065 | 19.2 | 8 | 35.3 | 0 | 25 | H27-A-010-01 | H27-A-010-01 | H31.3
1669 | 下関土木建築事務所 | ３号橋 Ａ１橋台 | 豊田ほたる大橋 |  |  | ＲＣ 逆Ｔ橋台 | 12 | RC | 橋台 | 底版 | 2.5 | 3 | 12.95 |  | 高炉B種 | AE減水剤 | --- | --- | --- | --- | 36.1 | 11 | --- | 0 |  | H27-A-010-02 | H27-A-010-02 | H31.3
1670 | 下関土木建築事務所 | ﾎﾟｽﾄﾃﾝｼｮﾝ方式PC5径間連結少主桁橋(プレキャストセグメント工法） | 八道橋 | 34.2085 | 131.0668 | 床版 P2～A2 | 9 | PC | PC上部工 | その他 | 0.5 | 0.22 | 0.5 |  | 早強 | AE減水剤 | 膨張材 | --- | --- | --- | 38 | 26 | --- | 0 |  | H25-X-021-01 | H25-X-021-01 | H31.3
1671 | 下関土木建築事務所 | ﾎﾟｽﾄﾃﾝｼｮﾝ方式PC5径間連結少主桁橋(プレキャストセグメント工法） | 八道橋 |  |  | 中間横桁 P2～A2 | 9 | PC | PC上部工 | その他 | 0.5 | 0.25 | 1.9 |  | 早強 | AE減水剤 | 膨張材 | --- | --- | --- | 38 | 26 | --- | 0 |  | H25-X-021-02 | H25-X-021-02 | H31.3
1672 | 下関土木建築事務所 | ﾎﾟｽﾄﾃﾝｼｮﾝ方式PC5径間連結少主桁橋(プレキャストセグメント工法） | 八道橋 |  |  | 端支点横桁 A2 | 9 | PC | PC上部工 | その他 | 0.5 | 2.6 | 1.9 |  | 早強 | AE減水剤 | 膨張材 | --- | --- | --- | 38 | 26 | --- | 0 |  | H25-X-021-03 | H25-X-021-03 | H31.3
1673 | 下関土木建築事務所 | ﾎﾟｽﾄﾃﾝｼｮﾝ方式PC6径間連結少主桁橋(プレキャストセグメント工法） | 八道橋 |  |  | 中間支点横桁 P3、P4 | 9 | PC | PC上部工 | その他 | 0.5 | 2.58 | 1.9 |  | 早強 | AE減水剤 | 膨張材 | --- |  |  | 36.9 | 26 | --- | 0 |  | H25-X-021-04 | H25-X-021-04 | H31.3
1674 | 下関土木建築事務所 | ﾎﾟｽﾄﾃﾝｼｮﾝ方式PC7径間連結少主桁橋(プレキャストセグメント工法） | 八道橋 |  |  | 床板 A1～P2 | 10 | PC | PC上部工 | その他 | 0.5 | 0.22 | 0.5 |  | 早強 | AE減水剤 | 膨張材 | --- |  |  | 40.4 | 21 | --- | 0 |  | H25-X-021-05 | H25-X-021-05 | H31.3
1675 | 下関土木建築事務所 | ﾎﾟｽﾄﾃﾝｼｮﾝ方式PC8径間連結少主桁橋(プレキャストセグメント工法） | 八道橋 |  |  | 中間横桁 A1～P2 | 10 | PC | PC上部工 | その他 | 0.5 | 0.25 | 1.9 |  | 早強 | AE減水剤 | 膨張材 | --- |  |  | 40.4 | 21 | --- | 0 |  | H25-X-021-06 | H25-X-021-06 | H31.3
1676 | 下関土木建築事務所 | ﾎﾟｽﾄﾃﾝｼｮﾝ方式PC9径間連結少主桁橋(プレキャストセグメント工法） | 八道橋 |  |  | 端支点横桁 A1 | 10 | PC | PC上部工 | その他 | 0.5 | 2.6 | 1.9 |  | 早強 | AE減水剤 | 膨張材 | --- |  |  | 40.4 | 21 | --- | 0 |  | H25-X-021-07 | H25-X-021-07 | H31.3
1677 | 下関土木建築事務所 | ﾎﾟｽﾄﾃﾝｼｮﾝ方式PC10径間連結少主桁橋(プレキャストセグメント工法） | 八道橋 |  |  | 中間支点横桁 P1、P2 | 10 | PC | PC上部工 | その他 | 0.5 | 2.58 | 1.9 |  | 早強 | AE減水剤 | 膨張材 | --- |  |  | 38.2 | 20 | --- | 0 |  | H25-X-021-08 | H25-X-021-08 | H31.3
1678 | 下関土木建築事務所 | ﾎﾟｽﾄﾃﾝｼｮﾝ方式PC11径間連結少主桁橋(プレキャストセグメント工法） | 八道橋 |  |  | 地覆（歩車道境界） | 11 | PC | PC上部工 | その他 | 0.5 | 0.2 | 166.5 | 8 | 高炉B種 | AE減水剤 | --- | --- |  |  | 33.8 | 16 | --- | 0 |  | H25-X-021-09 | H25-X-021-09 | H31.3
1679 | 下関土木建築事務所 | ﾎﾟｽﾄﾃﾝｼｮﾝ方式PC12径間連結少主桁橋(プレキャストセグメント工法） | 八道橋 |  |  | 地覆(車道地覆) | 12 | RC | 高欄 | その他 | 0.4 | 0.6 | 166.5 | 8 | 高炉B種 | AE減水剤 | --- | --- |  |  | 36.1 | 8 | --- | 0 |  | H25-X-021-10 | H25-X-021-10 | H31.3
1680 | 下関土木建築事務所 | ﾎﾟｽﾄﾃﾝｼｮﾝ方式PC13径間連結少主桁橋(プレキャストセグメント工法） | 八道橋 |  |  | 地覆(車道地覆) | 12 | RC | 高欄 | その他 | 0.5 | 0.6 | 166.5 | 8 | 高炉B種 | AE減水剤 | --- | --- |  |  | 34.9 | 12 | --- | 0 |  | H25-X-021-11 | H25-X-021-11 | H31.3
1681 | 下関土木建築事務所 | ﾎﾟｽﾄﾃﾝｼｮﾝ方式PC14径間連結少主桁橋(プレキャストセグメント工法） | 八道橋 |  |  | 地覆(歩道地覆) | 12 | RC | 高欄 | その他 | 0.5 | 0.4 | 166.5 | 8 | 高炉B種 | AE減水剤 | --- | --- |  |  | 35.9 | 11 | --- | 0 |  | H25-X-021-12 | H25-X-021-12 | H31.3
1682 | 下関土木建築事務所 | ﾎﾟｽﾄﾃﾝｼｮﾝ方式PC15径間連結少主桁橋(プレキャストセグメント工法） | 八道橋 |  |  | 地覆(歩道地覆) | 12 | RC | 高欄 | その他 | 0.5 | 0.4 | 166.5 | 8 | 高炉B種 | AE減水剤 | --- | --- |  |  | 33.1 | 8 | --- | 0 |  | H25-X-021-13 | H25-X-021-13 | H31.3
1683 | 下関土木建築事務所 | RC橋脚 |  |  |  | 橋脚 | 6 | RC | その他 | 柱 | 3.6 | 3.6 | 7.1 |  | 高炉B種 | AE減水剤 | --- | --- | --- | --- | 31 | 24 |  | 0 |  | H26-P-009-01 | H26-P-009-01 | H31.3
1684 | 下関土木建築事務所 | RC橋脚 |  |  |  | 橋脚 | 7 | RC | その他 | 柱 | 3.6 | 3.6 | 7.1 |  | 高炉B種 | AE減水剤 | --- | --- | --- | --- | 31 | 28 |  | 0 | 24 | H26-P-009-02 | H26-P-009-02 | H31.3
1685 | 下関土木建築事務所 | RC橋脚 |  |  |  | 橋脚 | 9 | RC | その他 | 柱 | 3.6 | 3.6 | 7.1 |  | 高炉B種 | AE減水剤 | --- | --- | --- | --- | 28.4 | 26 |  | 0 | 88 | H26-P-009-03 | H26-P-009-03 | H31.3
1686 | 下関土木建築事務所 | RC橋脚 |  |  |  | 橋脚 | 10 | RC | その他 | 柱 | 3.6 | 3.6 | 7.1 |  | 高炉B種 | AE減水剤 | --- | --- | --- | --- | 31.7 | 21 |  | 0 | 24 | H26-P-009-04 | H26-P-009-04 | H31.3
1687 | 下関土木建築事務所 | RC橋脚 |  |  |  | 橋脚 | 11 | RC | その他 | 柱 | 3.6 | 3.6 | 7.1 |  | 高炉B種 | AE減水剤 | --- | --- | --- | --- | 35.7 | 21 |  | 0 | 22 | H26-P-009-05 | H26-P-009-05 | H31.3
1688 | 下関土木建築事務所 | RC橋脚 |  |  |  | 橋脚 | 12 | RC | その他 | 柱 | 3.6 | 3.6 | 7.1 |  | 高炉B種 | AE減水剤 | --- | --- | --- | --- | 33.2 | 14 |  | 0 | 24 | H26-P-009-06 | H26-P-009-06 | H31.3
1689 | 下関土木建築事務所 | 2径間連続ラーメン箱桁橋 | 豊田ほたる大橋 | 34.2081 | 131.0724 | P１脚頭部 | 3 | RC | 橋脚 | 柱 | 5 | 0.8 | 7.1 |  | 高炉B種 | AE減水剤 | --- | --- | --- | --- | 30.8 | 8 |  | 0 | 77 | H27-X-011-01 | H27-X-011-01 | H31.3
1690 | 下関土木建築事務所 | 2径間連続ラーメン箱桁橋 | 豊田ほたる大橋 |  |  | P１柱頭部 | 5 | PC | PC上部工 | その他 | 1.3 | 0.8 | 7.1 |  | 早強 | 高性能AE | --- |  | --- | --- | 48.6 | 22 |  | 0 |  | H27-X-011-02 | H27-X-011-02 | H31.3
1691 | 下関土木建築事務所 | 2径間連続ラーメン箱桁橋 | 豊田ほたる大橋 |  |  | 柱頭部 | 5 | PC | PC上部工 | その他 | 2.7 | 0.6 | 6.7 |  | 早強 | 高性能AE | 膨張材 |  | --- | --- | 50.6 | 26 | 83 | 0 | 13 | H27-X-011-03 | H27-X-011-03 | H31.3
1692 | 下関土木建築事務所 | 2径間連続ラーメン箱桁橋 | 豊田ほたる大橋 |  |  | 柱頭部 | 6 | PC | PC上部工 | その他 | 0.6 | 0.6 | 6.7 |  | 早強 | 高性能AE | 膨張材 | --- | --- | --- | 47 | 24 |  | 0 | 7 | H27-X-011-04 | H27-X-011-04 | H31.3
1693 | 下関土木建築事務所 | 2径間連続ラーメン箱桁橋 | 豊田ほたる大橋 |  |  | 張出部 | 10 | PC | PC上部工 | その他 | 4.2 | 0.6 | 6.7 |  | 早強 | 高性能AE | --- | --- | --- | --- | 46.9 | 24 | 72.5 | 0 |  | H27-X-011-05 | H27-X-011-05 | H31.3
1694 | 下関土木建築事務所 | 2径間連続ラーメン箱桁橋 | 豊田ほたる大橋 |  |  | 張出部 | 10 | PC | PC上部工 | その他 | 3.93 | 0.55 | 6.7 |  | 早強 | 高性能AE | --- | --- | --- | --- | 49.7 | 20 |  | 0 |  | H27-X-011-06 | H27-X-011-06 | H31.3
1695 | 下関土木建築事務所 | 2径間連続ラーメン箱桁橋 | 豊田ほたる大橋 |  |  | 張出部 | 11 | PC | PC上部工 | その他 | 3.67 | 0.55 | 6.7 |  | 早強 | 高性能AE | --- | --- | --- | --- | 48.7 | 18 |  | 0 |  | H27-X-011-07 | H27-X-011-07 | H31.3
1696 | 下関土木建築事務所 | 2径間連続ラーメン箱桁橋 | 豊田ほたる大橋 |  |  | 張出部 | 11 | PC | PC上部工 | その他 | 3.44 | 0.55 | 6.7 |  | 早強 | 高性能AE | --- | --- | --- | --- | 52.3 | 17 |  | 0 |  | H27-X-011-08 | H27-X-011-08 | H31.3
1697 | 下関土木建築事務所 | 2径間連続ラーメン箱桁橋 | 豊田ほたる大橋 |  |  | 張出部 | 11 | PC | PC上部工 | その他 | 3.22 | 0.55 | 6.7 |  | 早強 | 高性能AE | --- | --- | --- | --- | 54.4 | 14 |  | 0 |  | H27-X-011-09 | H27-X-011-09 | H31.3
1698 | 下関土木建築事務所 | 2径間連続ラーメン箱桁橋 | 豊田ほたる大橋 |  |  | 張出部 | 12 | PC | PC上部工 | その他 | 2.99 | 0.5 | 6.7 |  | 早強 | 高性能AE | --- | --- | --- | --- | 54.7 | 12 |  | 0 |  | H27-X-011-10 | H27-X-011-10 | H31.3
1699 | 下関土木建築事務所 | 2径間連続ラーメン箱桁橋 | 豊田ほたる大橋 |  |  | 張出部 | 12 | PC | PC上部工 | その他 | 2.8 | 0.5 | 6.7 |  | 早強 | 高性能AE | --- | --- | --- | --- | 48.4 | 11 |  | 0 |  | H27-X-011-11 | H27-X-011-11 | H31.3
1700 | 下関土木建築事務所 | 2径間連続ラーメン箱桁橋 | 豊田ほたる大橋 |  |  | 張出部 | 12 | PC | PC上部工 | その他 | 2.63 | 0.4 | 6.7 |  | 早強 | 高性能AE | --- | --- | --- | --- | 55.5 | 15 |  | 0 |  | H27-X-011-12 | H27-X-011-12 | H31.3
1701 | 下関土木建築事務所 | 2径間連続ラーメン箱桁橋 | 豊田ほたる大橋 |  |  | 張出部 | 1 | PC | PC上部工 | その他 | 2.49 | 0.4 | 6.7 |  | 早強 | 高性能AE | --- | --- | --- | --- | 47.9 | 9 |  | 0 |  | H27-X-011-13 | H27-X-011-13 | H31.3
1702 | 下関土木建築事務所 | 2径間連続ラーメン箱桁橋 | 豊田ほたる大橋 |  |  | 張出部 | 1 | PC | PC上部工 | その他 | 2.36 | 0.4 | 6.7 |  | 早強 | 高性能AE | --- | --- | --- | --- | 53.2 | 11 |  | 0 |  | H27-X-011-14 | H27-X-011-14 | H31.3
1703 | 下関土木建築事務所 | 2径間連続ラーメン箱桁橋 | 豊田ほたる大橋 |  |  | 張出部 | 1 | PC | PC上部工 | その他 | 2.27 | 0.4 | 6.7 |  | 早強 | 高性能AE | --- | --- | --- | --- | 50.5 | 11 |  | 0 |  | H27-X-011-15 | H27-X-011-15 | H31.3
1704 | 下関土木建築事務所 | 2径間連続ラーメン箱桁橋 | 豊田ほたる大橋 |  |  | 張出部 | 2 | PC | PC上部工 | その他 | 2.22 | 0.4 | 6.7 |  | 早強 | 高性能AE | --- | --- | --- | --- | 52.6 | 12 |  | 0 |  | H27-X-011-16 | H27-X-011-16 | H31.3
1705 | 下関土木建築事務所 | 2径間連続ラーメン箱桁橋 | 豊田ほたる大橋 |  |  | 支保工部（側径間） | 3 | PC | PC上部工 | その他 | 1.6 | 0.6 | 6.7 |  | 早強 | 高性能AE | --- | --- | --- | --- | 50.3 | 13 | 72.5 | 0 |  | H27-X-011-17 | H27-X-011-17 | H31.3
1706 | 下関土木建築事務所 | 2径間連続ラーメン箱桁橋 | 豊田ほたる大橋 |  |  | 支保工部（側径間） | 3 | PC | PC上部工 | その他 | 0.6 | 0.6 | 6.7 |  | 早強 | 高性能AE | 膨張材 | --- | --- | --- | 52.1 | 15 |  | 0 | 10 | H27-X-011-18 | H27-X-011-18 | H31.3
1707 | 下関土木建築事務所 | PC2径間連側ラーメン箱桁橋 |  |  |  | 地覆 | 5 | RC | その他 | その他 | 0.63 | 0.33 | 0.6 | 3.5 | 高炉B種 | AE減水剤 | 膨張材 | --- | --- | --- | 29 | 23 |  | 0 |  | H27-X-011-19 | H27-X-011-19 | H31.3
1708 | 下関土木建築事務所 | PC2径間連側ラーメン箱桁橋 |  |  |  | 地覆 | 5 | RC | その他 | その他 | 0.63 | 0.33 | 0.6 | 3.5 | 高炉B種 | AE減水剤 | 膨張材 | --- | --- | --- | 33 | 24 |  | 0 |  | H27-X-011-20 | H27-X-011-20 | H31.3
1709 | 下関土木建築事務所 | PC2径間連側ラーメン箱桁橋 |  |  |  | 地覆 | 5 | RC | その他 | その他 | 0.57 | 0.28 | 0.4 | 3.5 | 高炉B種 | AE減水剤 | 膨張材 | --- | --- | --- | 31.3 | 25 | 41 | 0 |  | H27-X-011-21 | H27-X-011-21 | H31.3
1710 | 下関土木建築事務所 | PC2径間連側ラーメン箱桁橋 |  |  |  | 地覆 | 6 | RC | その他 | その他 | 0.37 | 0.37 | 0.2 | 3.5 | 高炉B種 | AE減水剤 | 膨張材 | --- | --- | --- | 20.5 | 24 |  | 0 |  | H27-X-011-22 | H27-X-011-22 | H31.3
1711 | 下関土木建築事務所 | 楢原跨道橋 | 楢原跨道橋（市道）（管理名不明） | 34.2088 | 131.0795 | A１側斜材 | 3 | PC | 橋脚 | その他 | 3 | 0.3 | 4.26 |  | 早強 | AE減水剤 | --- | --- | --- | --- | 40.5 | 13 |  | 0 |  | H27-X-012-01 | H27-X-012-01 | H31.3
1712 | 下関土木建築事務所 | 楢原跨道橋 | 楢原跨道橋（市道）（管理名不明） |  |  | A２側斜材 | 3 | PC | 橋脚 | その他 | 2.7 | 0.3 | 4.13 |  | 早強 | AE減水剤 | --- | --- | --- | --- | 40.5 | 13 |  | 0 |  | H27-X-012-02 | H27-X-012-02 | H31.3
1713 | 下関土木建築事務所 | 楢原跨道橋 | 楢原跨道橋（市道）（管理名不明） |  |  | PC斜材付き変形π型ラーメン橋 | 4 | PC | 床版 | その他 | 0.9 | 0.6 | 31.5 |  | 早強 | AE減水剤 | --- | --- | --- | --- | 50.2 | 18 |  | 0 |  | H27-X-012-03 | H27-X-012-03 | H31.3
1714 | 下関土木建築事務所 | 楢原跨道橋 | 楢原跨道橋（市道）（管理名不明） |  |  | A１側垂直材 | 3 | RC | 橋脚 | その他 | 3.4 | 0.4 | 3.59 |  | 早強 | AE減水剤 | --- | --- | --- | --- | 50.3 | 15 |  | 0 | 3 | H27-X-012-04 | H27-X-012-04 | H31.3
1715 | 下関土木建築事務所 | 楢原跨道橋 | 楢原跨道橋（市道）（管理名不明） |  |  | A２側垂直材 | 3 | RC | 橋脚 | その他 | 2.8 | 0.4 | 2.88 |  | 早強 | AE減水剤 | --- | --- | --- | --- | 50.3 | 15 |  | 0 | 3 | H27-X-012-05 | H27-X-012-05 | H31.3
1716 | 下関土木建築事務所 | 楢原跨道橋 | 楢原跨道橋（市道）（管理名不明） |  |  | P１橋脚 | 3 | RC | 橋脚 | たて壁 | 2.4 | 1 | 2.6 |  | 早強 | AE減水剤 | --- | 補強鉄筋A | 0.29 | 0.26 | 40.5 | 13 |  | 0 |  | H27-X-012-06 | H27-X-012-06 | H31.3
1717 | 下関土木建築事務所 | 楢原跨道橋 | 楢原跨道橋（市道）（管理名不明） |  |  | P２橋脚 | 3 | RC | 橋脚 | たて壁 | 2.4 | 1 | 2.6 |  | 早強 | AE減水剤 | --- | 補強鉄筋A | 0.29 | 0.26 | 40.5 | 13 |  | 0 |  | H27-X-012-07 | H27-X-012-07 | H31.3
1718 | 下関土木建築事務所 | 楢原跨道橋 | 楢原跨道橋（市道）（管理名不明） |  |  | 地覆・壁高欄・L側 | 4 | RC | 高欄 | 側壁 | 1.2 | 0.25 | 31.5 |  | 高炉B種 | AE減水剤 | 膨張材 | --- | --- | --- | 30.3 | 20 |  | 0 | 13 | H27-X-012-08 | H27-X-012-08 | H31.3
1719 | 下関土木建築事務所 | 楢原跨道橋 | 楢原跨道橋（市道）（管理名不明） |  |  | 地覆・壁高欄・R側 | 4 | RC | 高欄 | 側壁 | 1.3 | 0.25 | 31.5 |  | 高炉B種 | AE減水剤 | 膨張材 | --- | --- | --- | 30.3 | 20 |  | 0 | 13 | H27-X-012-09 | H27-X-012-09 | H31.3
1720 | 下関土木建築事務所 | 2号ボックスカルバート |  |  |  | ボックスカルバート 段落ち防止枕 | 7 | RC | BOX | その他 | 1.6 | 0.8 | 2 |  | 高炉B種 | AE減水剤 | --- | --- | --- | --- | 33.7 | 30 | 54 | 0 |  | H29-B-002-01 | H29-B-002-01 | H31.3
1721 | 下関土木建築事務所 | 2号ボックスカルバート |  |  |  | ボックスカルバート 底版1・3ブロック | 8 | RC | BOX | 底版 | 0.8 | 0.8 | 10.92 | 3.64 | 高炉B種 | AE減水剤 | --- | --- | --- | --- | 35.4 | 29 | 55 | 0 |  | H29-B-002-02 | H29-B-002-02 | H31.3
1722 | 下関土木建築事務所 | 2号ボックスカルバート |  |  |  | ボックスカルバート 底版2ブロック | 8 | RC | BOX | 底版 | 0.8 | 0.8 | 10.92 | 3.64 | 高炉B種 | AE減水剤 | --- | --- | --- | --- | 36.5 | 29 | 55 | 0 |  | H29-B-002-03 | H29-B-002-03 | H31.3
1723 | 下関土木建築事務所 | 2号ボックスカルバート |  |  |  | ボックスカルバート 側壁・頂版1・3ブロック | 11 | RC | BOX | 側壁・頂版 | 2.2 | 0.8 | 10.92 | 3.64 | 高炉B種 | AE減水剤 | --- | --- | --- | --- | 28.1 | 16 | 49 | 0 | 85 | H29-B-002-04 | H29-B-002-04 | H31.3 | スランプ試験施工
1724 | 下関土木建築事務所 | 2号ボックスカルバート |  |  |  | ボックスカルバート 側壁・頂版2ブロック | 11 | RC | BOX | 側壁・頂版 | 2.2 | 0.8 | 10.92 | 3.64 | 高炉B種 | AE減水剤 | --- | --- | --- | --- | 33.5 | 18 | 48 | 0 | 80 | H29-B-002-05 | H29-B-002-05 | H31.3 | スランプ試験施工
1725 | 下関土木建築事務所 | 3号ボックスカルバート |  |  |  | １ブロック | 12 | RC | BOX | 側壁・頂版 | 2.4 | 0.5 | 9.64 | 4.82 | 高炉B種 | AE減水剤 | --- | --- | --- | --- | 35.5 | 15 |  | 0 | 22 | H27-B-003-01 | H27-B-003-01 | H31.3
1726 | 下関土木建築事務所 | 3号ボックスカルバート |  |  |  | ２ブロック | 12 | RC | BOX | 側壁・頂版 | 2.4 | 0.5 | 9.64 | 4.82 | 高炉B種 | AE減水剤 | --- | --- | --- | --- | 34.9 | 17 |  | 0 | 21 | H27-B-003-02 | H27-B-003-02 | H31.3
1727 | 下関土木建築事務所 | 国道491号 道路函渠 |  |  |  | 段落防止枕工 | 5 | RC | その他 | その他 | 1.4 | 0.7 | 2 |  | 高炉B種 | AE減水剤 | --- | --- | --- | --- | 32 | 24 | 53 | 0 |  | H29-B-003-01 | H29-B-003-01 | H31.3
1728 | 下関土木建築事務所 | 国道491号 道路函渠 |  |  |  | 4号ボックスカルバート 底版 2ブロック | 6 | RC | BOX | 底版 | 0.7 | 0.7 | 7.39 | 3.695 | 高炉B種 | AE減水剤 | --- | --- | --- | --- | 33.9 | 24 | 55 | 0 |  | H29-B-003-02 | H29-B-003-02 | H31.3
1729 | 下関土木建築事務所 | 国道491号 道路函渠 |  |  |  | 4号ボックスカルバート 底版 1ブロック | 6 | RC | BOX | 底版 | 0.7 | 0.7 | 7.39 | 3.695 | 高炉B種 | AE減水剤 | --- | --- | --- | --- | 33.1 | 23 | 55 | 0 |  | H29-B-003-03 | H29-B-003-03 | H31.3
1730 | 下関土木建築事務所 | 国道491号 道路函渠 |  |  |  | 4号ボックスカルバート側壁・頂版2ブロック | 6 | RC | BOX | 側壁・頂版 | 5.6 | 0.7 | 7.39 | 3.695 | 高炉B種 | AE減水剤 | --- | --- | --- | --- | 34.3 | 25 | 56 | 0 | 17 | H29-B-003-04 | H29-B-003-04 | H31.3
1731 | 下関土木建築事務所 | 国道491号 道路函渠 |  |  |  | 4号ボックスカルバート側壁・頂版1ブロック | 7 | RC | BOX | 側壁・頂版 | 5.6 | 0.7 | 7.39 | 3.695 | 高炉B種 | AE減水剤 | --- | --- | --- | --- | 34.3 | 28 | 55 | 0 | 28 | H29-B-003-05 | H29-B-003-05 | H31.3
1732 | 下関土木建築事務所 | 橋梁下部工 | 中ノ浜大橋 | 34.1533 | 130.917 | A１橋台工 | 1 | RC | 橋台 | 底版 | 2 | 2 | 16.16 |  | 高炉B種 | AE減水剤 | --- | --- | --- | --- | 35.6 | 8 | 53.1 | 0.15 |  | H27-A-011-01 | H27-A-011-01 | H31.3
1733 | 下関土木建築事務所 | 橋梁下部工 | 中ノ浜大橋 |  |  | A１橋台工 | 1 | RC | 橋台 | たて壁 | 1.7 | 2.7 | 12.5 |  | 高炉B種 | AE減水剤 | --- | --- | --- | --- | 36.4 | 11 |  | 0.1 | 14 | H27-A-011-02 | H27-A-011-02 | H31.3
1734 | 下関土木建築事務所 | 橋梁下部工 | 中ノ浜大橋 |  |  | A１橋台工 | 2 | RC | 橋台 | 胸壁 | 2.2 | 0.7 | 12.5 |  | 高炉B種 | AE減水剤 | --- | --- | --- | --- | 37.3 | 11 | 40.1 | 0.1 | 12 | H27-A-011-03 | H27-A-011-03 | H31.3
1735 | 下関土木建築事務所 | 新松谷大橋(仮称）上部工工事 | 中ノ浜大橋 | 34.1533 | 130.917 | ﾎﾟｽﾄﾃﾝｼｮﾝ方式2径間単純少主桁橋 | 6 | PC | PC上部工 | その他 | 0.9 | 0.22～0.706 | 0.39～2.027 |  | 早強 | 高性能AE | 膨張材 | --- | --- | --- | 39.5 | 28 | 74.5 | 0.06 |  | H28-X-005-01 | H28-X-005-01 | H31.3
1736 | 下関土木建築事務所 | 新松谷大橋(仮称）上部工工事 | 中ノ浜大橋 |  |  | ﾎﾟｽﾄﾃﾝｼｮﾝ方式2径間単純少主桁橋 | 7 | PC | PC上部工 | その他 | 0.9 | 0.22～0.706 | 0.54～2.197 |  | 早強 | 高性能AE | 膨張材 | --- | --- | --- | 41.9 | 29 | 75.2 | 0.06 |  | H28-X-005-02 | H28-X-005-02 | H31.3
1737 | 下関土木建築事務所 | 新松谷大橋(仮称）上部工工事 | 中ノ浜大橋 |  |  | ﾎﾟｽﾄﾃﾝｼｮﾝ方式2径間単純少主桁橋 | 7 | RC | PC上部工 | その他 | 0.9 | 0.22 | 0.26～0.826 |  | 普通 | AE減水剤 | 膨張材 | --- | --- | --- | 31.4 | 32 | 45.9 | 0 |  | H28-X-005-03 | H28-X-005-03 | H31.3
1738 | 下関土木建築事務所 | 新松谷大橋(仮称）上部工工事 | 中ノ浜大橋 |  |  | ﾎﾟｽﾄﾃﾝｼｮﾝ方式2径間単純少主桁橋 | 7 | RC | PC上部工 | その他 | 0.3 | 0.08～0.240 | 1.04 |  | 普通 | AE減水剤 | 膨張材 | --- | --- | --- | 34.3 | 33 | 43.1 | 0 |  | H28-X-005-04 | H28-X-005-04 | H31.3
1739 | 下関土木建築事務所 | 新松谷大橋(仮称）上部工工事 | 中ノ浜大橋 |  |  | ﾎﾟｽﾄﾃﾝｼｮﾝ方式2径間単純少主桁橋 | 8 | RC | PC上部工 | その他 | 0.3 | 0.08～0.240 | 0.88（P1) 1.04（A1) |  | 普通 | AE減水剤 | 膨張材 | --- | --- | --- | 35.6 | 32 | 41.3 | 0 |  | H28-X-005-05 | H28-X-005-05 | H31.3
1740 | 下関土木建築事務所 | 新松谷大橋(仮称）上部工工事 | 中ノ浜大橋 |  |  | ﾎﾟｽﾄﾃﾝｼｮﾝ方式2径間単純少主桁橋 | 8 | RC | PC上部工 | その他 | 0.5 | 0.4～0.7 | 0.400(車道） 0.200(歩道) | 4 | 普通 | AE減水剤 | 膨張材 | --- | --- | --- | 31.2 | 32 | 53.3 | 0 |  | H28-X-005-06 | H28-X-005-06 | H31.3
1741 | 下関土木建築事務所 | 新松谷大橋(仮称）上部工工事 | 中ノ浜大橋 |  |  | ﾎﾟｽﾄﾃﾝｼｮﾝ方式2径間単純少主桁橋 | 8 | RC | PC上部工 | その他 | 0.5 | 0.4～0.7 | 0.400(車道） 0.200(歩道) | 4 | 普通 | AE減水剤 | 膨張材 | --- | --- | --- | 31 | 32 | 53.3 | 0 |  | H28-X-005-07 | H28-X-005-07 | H31.3
1742 | 下関土木建築事務所 | 長府綾羅木線 現場打ボックスカルバート |  |  |  | 現場打函渠 | 11 | RC | BOX | 底版 | 0.6 | 6.2 | 13.72 |  | 高炉B種 | AE減水剤 | --- | --- | --- | 0.05 | 34.3 | 22 | 34.8 | 0 |  | H27-B-004-01 | H27-B-004-01 | H31.3
1743 | 下関土木建築事務所 | 長府綾羅木線 現場打ボックスカルバート |  |  |  | 現場打函渠 | 12 | RC | BOX | 側壁・頂版 | 4.2 | 0.6 | 13.72 | 4.57 | 高炉B種 | AE減水剤 | --- | 補強鉄筋A+B | 0.27 | 0.17 | 35.9 | 17 | 33.3 | 0 | 19 | H27-B-004-02 | H27-B-004-02 | H31.3
1744 | 下関土木建築事務所 | 安良我橋 | 安良我橋（市道） | 34.0292 | 130.9158 | A１橋台 | 11 | RC | 橋台 | たて壁 | 1.6 | 1.4 | 5.2 |  | 高炉B種 | AE減水剤 | --- | --- | --- | 0.14 | 36.8 | 20 | 43.2 | 0 | 14 | H29-A-005-01 | H29-A-005-01 | H31.3
1745 | 下関土木建築事務所 | 安良我橋 | 安良我橋（市道） |  |  | A１橋台 | 10 | RC | 橋台 | たて壁 | 0.85 | 1.4 | 5.2 |  | 高炉B種 | AE減水剤 | --- | --- | --- | 0.14 | 36.5 | 21 | 61.8 | 0 |  | H29-A-005-02 | H29-A-005-02 | H31.3
1746 | 下関土木建築事務所 | 安良我橋 | 安良我橋（市道） |  |  | A２橋台 | 11 | RC | 橋台 | たて壁 | 2.52 | 1.4 | 5.2 |  | 高炉B種 | AE減水剤 | --- | --- | --- | --- | 39.2 | 16 | 51.7 | 0 | 11 | H29-A-006-01 | H29-A-006-01 | H31.3
1747 | 下関土木建築事務所 | 安良我橋 | 安良我橋（市道） |  |  | A２橋台 | 11 | RC | 橋台 | 底版 | 1.35 | 1.4 | 5.2 |  | 高炉B種 | AE減水剤 | --- | --- | --- | --- | 40.2 | 16 |  | 0 |  | H29-A-006-02 | H29-A-006-02 | H31.3
1748 | 錦川総合開発事務所 | 橋脚躯体工 第１リフト | 未調査 |  |  | 橋脚 | 10 | RC | 橋脚 | 柱 | 2.4 | 2.5 | 3.5 |  | 高炉B種 | AE減水剤 | --- | --- | --- | --- | 32.5 | 20 | 43.6 | 0 |  | H28-P-009-01 | H28-P-009-01 | H31.3
1749 | 錦川総合開発事務所 | 橋脚躯体工 第２リフト | 未調査 |  |  | 橋脚 | 10 | RC | 橋脚 | 柱 | 3.6 | 2.5 | 3.5 |  | 高炉B種 | AE減水剤 | --- | --- | --- | --- | 32.4 | 18 | 41.6 | 0 |  | H28-P-009-02 | H28-P-009-02 | H31.3
1750 | 錦川総合開発事務所 | 橋脚躯体工 第３リフト | 未調査 |  |  | 橋脚 | 11 | RC | 橋脚 | 柱 | 3.55 | 2.5 | 3.5 |  | 高炉B種 | AE減水剤 | --- | --- | --- | --- | 35.4 | 12 | 30.2 | 0 |  | H28-P-009-03 | H28-P-009-03 | H31.3
1751 | 錦川総合開発事務所 | 橋脚躯体工 第４リフト | 未調査 |  |  | 橋脚 | 12 | RC | 橋脚 | 柱 | 3.55 | 2.5 | 3.5 |  | 高炉B種 | AE減水剤 | --- | --- | --- | --- | 32.7 | 12 | 29.9 | 0 |  | H28-P-009-04 | H28-P-009-04 | H31.3
1752 | 錦川総合開発事務所 | 橋脚躯体工 第５リフト | 未調査 |  |  | 橋脚 | 12 | RC | 橋脚 | 柱 | 3.55 | 2.5 | 3.5 |  | 高炉B種 | AE減水剤 | --- | --- | --- | --- | 34.1 | 9 | 30.7 | 0 |  | H28-P-009-05 | H28-P-009-05 | H31.3
1753 | 錦川総合開発事務所 | 橋脚躯体工 第６リフト | 未調査 |  |  | 橋脚 | 12 | RC | 橋脚 | 柱 | 3.55 | 2.5 | 3.5 |  | 高炉B種 | AE減水剤 | --- | --- | --- | --- | 34.6 | 8 | 25.5 | 0 |  | H28-P-009-06 | H28-P-009-06 | H31.3
1754 | 錦川総合開発事務所 | 橋脚躯体工 第７リフト | 未調査 |  |  | 橋脚 | 1 | RC | 橋脚 | 柱 | 3.5 | 2.5 | 3.5 |  | 高炉B種 | AE減水剤 | --- | --- | --- | --- | 38.4 | 8 | 21.8 | 0 |  | H28-P-009-07 | H28-P-009-07 | H31.3
1755 | 錦川総合開発事務所 | 橋脚躯体工 第８リフト | 未調査 |  |  | 橋脚 | 2 | RC | 橋脚 | 柱 | 2 | 2.5 | 5.2 |  | 高炉B種 | AE減水剤 | --- | --- | --- | --- | 34.9 | 7 | 24.9 | 0 |  | H28-P-009-08 | H28-P-009-08 | H31.3
1756 | 柳井土木建築事務所 | 護岸 |  |  |  | 上部コンクリート | 6 | 無筋 | 擁壁 | 底版 | 2 | 1.2 | 5 |  | 高炉B種 | AE減水剤 | --- | --- | --- | --- | 25 | 24 | --- | 0 |  | H30-X-001-01 | H30-X-001-01 | R2.3
1757 | 柳井土木建築事務所 | 護岸 |  |  |  | 上部コンクリート | 6 | 無筋 | 擁壁 | 底版 | 2 | 1.2 | 5 |  | 高炉B種 | AE減水剤 | --- | --- | --- | --- | 25.5 | 23 | --- | 0 |  | H30-X-001-02 | H30-X-001-02 | R2.3
1758 | 柳井土木建築事務所 | 護岸 |  |  |  | 上部コンクリート | 7 | 無筋 | 擁壁 | 底版 | 2 | 1.2 | 5 |  | 高炉B種 | AE減水剤 | --- | --- | --- | --- | 25.6 | 28 | --- | 0 |  | H30-X-001-03 | H30-X-001-03 | R2.3
1759 | 柳井土木建築事務所 | 護岸 |  |  |  | 上部コンクリート | 7 | 無筋 | 擁壁 | 底版 | 2 | 1.2 | 5 |  | 高炉B種 | AE減水剤 | --- | --- | --- | --- | 26.4 | 32 | --- | 0 |  | H30-X-001-04 | H30-X-001-04 | R2.3
1760 | 柳井土木建築事務所 | 護岸 |  |  |  | 上部コンクリート | 8 | 無筋 | 擁壁 | 底版 | 1.6 | 1.2 | 5 |  | 高炉B種 | AE減水剤 | --- | --- | --- | --- | 25.3 | 31 | --- | 0 |  | H30-X-001-05 | H30-X-001-05 | R2.3
1761 | 柳井土木建築事務所 | 護岸 |  |  |  | 上部コンクリート | 8 | 無筋 | 擁壁 | 底版 | 1.6 | 1.2 | 5 |  | 高炉B種 | AE減水剤 | --- | --- | --- | --- | 25.4 | 30 | --- | 0 |  | H30-X-001-06 | H30-X-001-06 | R2.3
1762 | 柳井土木建築事務所 | 護岸 |  |  |  | 上部コンクリート | 9 | 無筋 | 擁壁 | 底版 | 1.6 | 1.2 | 5 |  | 高炉B種 | AE減水剤 | --- | --- | --- | --- | 27 | 29 | --- | 0 |  | H30-X-001-07 | H30-X-001-07 | R2.3
1763 | 柳井土木建築事務所 | 護岸 |  |  |  | 上部コンクリート | 9 | 無筋 | 擁壁 | 底版 | 1.6 | 1.2 | 5 |  | 高炉B種 | AE減水剤 | --- | --- | --- | --- | 26.6 | 24 | --- | 0 |  | H30-X-001-08 | H30-X-001-08 | R2.3
1764 | 柳井土木建築事務所 | 護岸 |  |  |  | 上部コンクリート | 10 | 無筋 | 擁壁 | 底版 | 1.6 | 1.2 | 5 |  | 高炉B種 | AE減水剤 | --- | --- | --- | --- | 26.2 | 22 | --- | 0 |  | H30-X-001-09 | H30-X-001-09 | R2.3
1765 | 防府土木建築事務所 | 矢井中央橋 | 矢井中央橋（市道） |  |  | Ａ１橋台 | 11 | RC | 橋台 | 底版 | 1.1 | 5.8 | 5.2 |  | 高炉B種 | AE減水剤 | --- | --- | 0.13 | 0.13 | 31.7 | 16 | --- | 0 |  | H30-A-001-01 | H30-A-001-01 | R2.3
1766 | 防府土木建築事務所 | 矢井中央橋 | 矢井中央橋（市道） |  |  | Ａ１橋台 | 12 | RC | 橋台 | たて壁 | 3.44 | 1.3 | 5.2 |  | 高炉B種 | AE減水剤 | --- | --- | 0.11 | 0.11 | 32.8 | 10 | --- | 0 | 28 | H30-A-001-02 | H30-A-001-02 | R2.3
1767 | 防府土木建築事務所 | 矢井中央橋 | 矢井中央橋（市道） |  |  | Ａ１橋台 | 12 | RC | 橋台 | 胸壁 | 1.3 | 0.4 | 5.2 |  | 高炉B種 | AE減水剤 | --- | --- | 0.53 | 0.53 | 32.6 | 9 | --- | 0 | 10 | H30-A-001-03 | H30-A-001-03 | R2.3
1768 | 防府土木建築事務所 | （仮称）横曽根橋 | 横曽根橋（R2施工中） | 34.0506 | 131.5005 | Ｐ１橋脚 | 3 | RC | 橋脚 | 柱 | 3.6 | 1.9 | 7.5 |  | 高炉B種 | AE減水剤 | --- | --- | --- | --- | 43.3 | 14 | --- | 0 | 41 | H30-P-001-01 | H30-P-001-01 | R2.3
1769 | 防府土木建築事務所 | （仮称）横曽根橋 |  |  |  | Ｐ１橋脚 | 4 | RC | 橋脚 | その他 | 3.2 | 1.9 | 10 |  | 高炉B種 | AE減水剤 | --- | --- | --- | --- | 37.5 | 18 | --- | 0.08 | 46 | H30-P-001-02 | H30-P-001-02 | R2.3
1770 | 宇部土木建築事務所 | 橋台工：Ａ２ | 前場川（市道）R2施工中 | 34.0394 | 131.0891 | フーチング部 | 12 | RC | 橋台 | 底版 | 1.3 | 4.5 | 4.5 |  | 高炉B種 | AE減水剤 | --- | --- | 0.16 | 0.16 | 36.7 | 9 | --- | 0 |  | H29-A-007-01 | H29-A-007-01 | R2.3
1771 | 宇部土木建築事務所 | 橋台工：Ａ２ |  |  |  | たて壁 | 12 | RC | 橋台 | たて壁 | 2.7 | 1.5 | 4.5 |  | 高炉B種 | AE減水剤 | --- | --- | 0.1 | 0.1 | 37.6 | 10 | 44 | 0 | 7 | H29-A-007-02 | H29-A-007-02 | R2.3
1772 | 宇部土木建築事務所 | 橋台工：Ａ２ |  |  |  | パラペット部 | 1 | RC | 橋台 | その他 | 2.5 | 1.5 | 4.5 |  | 高炉B種 | AE減水剤 | --- | --- | 0.1 | 0.1 | 34.3 | 7 | --- | 0 | 19 | H29-A-007-03 | H29-A-007-03 | R2.3
1773 | 宇部土木建築事務所 | ２号ボックスカルバート |  |  |  | Cブロック 側壁・頂板 | 12 | RC | BOX | 側壁・頂板 | 5.3 | 0.8 | 10 | 5 | 高炉B種 | AE減水剤 | --- | --- | 0.13 | 0.13 | 36.7 | 15 | --- | 0 | 43 | H30-B-001-01 | H30-B-001-01 | R2.3
1774 | 宇部土木建築事務所 | ２号ボックスカルバート |  |  |  | Dブロック 側壁・頂板 | 12 | RC | BOX | 側壁・頂板 | 5.3 | 0.8 | 10.07 | 5.035 | 高炉B種 | AE減水剤 | --- | --- | 0.13 | 0.13 | 36.1 | 11 | 26.9 | 0 | 50 | H30-B-001-02 | H30-B-001-02 | R2.3
1775 | 宇部土木建築事務所 | 函渠工 |  |  |  | 側壁・頂板 | 1 | RC | BOX | 側壁・頂板 | 5.8 | 0.7 | 10.4 | 5.2 | 高炉B種 | AE減水剤 | --- | --- | --- | --- | 35.8 | 9 | 27.2 | 0 | 58 | H30-B-002-01 | H30-B-002-01 | R2.3
1776 | 宇部土木建築事務所 | 函渠工 |  |  |  | 側壁・頂板 | 2 | RC | BOX | 側壁・頂板 | 5.8 | 0.7 | 10.4 | 5.2 | 高炉B種 | AE減水剤 | --- | --- | --- | --- | 36.9 | 12 | 30.4 | 0 | 80 | H30-B-002-02 | H30-B-002-02 | R2.3
1777 | 宇部土木建築事務所 | 函渠工 |  |  |  | 側壁・頂板 | 1 | RC | BOX | 側壁・頂板 | 5.8 | 0.7 | 10.4 | 5.2 | 高炉B種 | AE減水剤 | --- | --- | --- | --- | 35.4 | 9 | 28.1 | 0 | 61 | H30-B-002-03 | H30-B-002-03 | R2.3
1778 | 宇部土木建築事務所 | (国)490号8ブロック函渠工 |  |  |  | ボックスカルバート | 12 | RC | BOX | 底版 | 1.1 | 6.2 | 11.56 |  | 高炉B種 | AE減水剤 | --- | --- | 0.14 | 0.14 | 33.1 | 19 | 45.2 | 0 |  | H30-B-003-01 | H30-B-003-01 | R2.3
1779 | 宇部土木建築事務所 | (国)490号8ブロック函渠工 |  |  |  | ボックスカルバート | 1 | RC | BOX | 側壁 | 4.81 | 1.1 | 11.56 | 4.5 | 高炉B種 | AE減水剤 | --- | --- | 0.17 | 0.17 | 36.3 | 8 | 35.6 | 0 | 55 | H30-B-003-02 | H30-B-003-02 | R2.3
1780 | 宇部土木建築事務所 | (国)490号8ブロック函渠工 |  |  |  | ボックスカルバート | 2 | RC | BOX | 側壁・頂板 | 1.4 | 0.9 | 11.56 | 4.5 | 高炉B種 | AE減水剤 | --- | --- | 0.17 | 0.17 | 37.8 | 9 | 37.6 | 0 | 7 | H30-B-003-03 | H30-B-003-03 | R2.3
1781 | 宇部土木建築事務所 | 函渠工 |  |  |  | 第１ブロック | 1 | RC | BOX | 底版 | 0.9 | 0.9 | 7.15 | --- | 高炉B種 | AE減水剤 | --- | --- | --- | --- | 33.4 | 9 | --- | 0 |  | H30-B-004-01 | H30-B-004-01 | R2.3
1782 | 宇部土木建築事務所 | 函渠工 |  |  |  | 第１ブロック | 3 | RC | BOX | 側壁・頂板 | 5.3 | 0.6 | 7.15 | 3.8 | 高炉B種 | AE減水剤 | --- | --- | --- | --- | 36.3 | 11 | 25.3 | 0 | 42 | H30-B-004-02 | H30-B-004-02 | R2.3
1783 | 宇部土木建築事務所 | 函渠工 |  |  |  | 第２ブロック | 1 | RC | BOX | 底版 | 0.9 | 0.9 | 10 | --- | 高炉B種 | AE減水剤 | --- | --- | --- | --- | 36.1 | 9 | --- | 0 |  | H30-B-004-03 | H30-B-004-03 | R2.3
1784 | 宇部土木建築事務所 | 函渠工 |  |  |  | 第２ブロック | 2 | RC | BOX | 側壁・頂板 | 5.3 | 0.6 | 10 | 5 | 高炉B種 | AE減水剤 | --- | --- | --- | --- | 37.4 | 9 | --- | 0 |  | H30-B-004-04 | H30-B-004-04 | R2.3
1785 | 宇部土木建築事務所 | 函渠工 |  |  |  | 第３ブロック | 2 | RC | BOX | 底版 | 0.9 | 0.9 | 10 | --- | 高炉B種 | AE減水剤 | --- | --- | --- | --- | 33.4 | 9 | --- | 0 |  | H30-B-004-05 | H30-B-004-05 | R2.3
1786 | 宇部土木建築事務所 | 函渠工 |  |  |  | 第３ブロック | 3 | RC | BOX | 側壁・頂板 | 5.3 | 0.6 | 10 | 5 | 高炉B種 | AE減水剤 | --- | --- | --- | --- | 36.3 | 11 | 22.8 | 0 | 42 | H30-B-004-06 | H30-B-004-06 | R2.3
1787 | 宇部土木建築事務所 | 函渠工 |  |  |  | 第４ブロック | 1 | RC | BOX | 底版 | 1.35 | 1.35 | 7.58 | --- | 高炉B種 | AE減水剤 | --- | --- | --- | --- | 36.9 | 9 | --- | 0 |  | H30-B-004-07 | H30-B-004-07 | R2.3
1788 | 宇部土木建築事務所 | 函渠工 |  |  |  | 第４ブロック | 2 | RC | BOX | 側壁・頂板 | 5.7 | 1 | 7.58 | 3.8 | 高炉B種 | AE減水剤 | --- | --- | --- | --- | 37.4 | 9 | --- | 0 | 41 | H30-B-004-08 | H30-B-004-08 | R2.3
1789 | 宇部土木建築事務所 | 新大緑橋 | 新大緑橋（市道） |  |  | 地覆工 | 11 | RC | RC上部工 | その他 | 1.2 | 0.17 | 19.64 | 4.9 | 早強 | AE減水剤 | --- | --- | --- | 0.33 | 48.9 | 13 | 46.5 | 0 |  | H29-X-004-01 | H29-X-004-01 | R2.3
1790 | 下関土木建築事務所 | 赤崎橋 | 赤崎橋（施工中） | 34.3427 | 130.932 | Ａ１橋台 | 12 | RC | 橋台 | 底版 | 1.8 | 9.33 | 14.14 | --- | 高炉B種 | AE減水剤 | --- | --- | --- | 0.29 | 37.6 | 9 | 14.9 | 0 |  | H30-A-002-01 | H30-A-002-01 | R2.3
1791 | 下関土木建築事務所 | 赤崎橋 | 赤崎橋（施工中） |  |  | Ａ１橋台 | 2 | RC | 橋台 | たて壁 | 3.6 | 1.5 | 11.16 | --- | 高炉B種 | AE減水剤 | --- | --- | --- | 0.5 | 35.5 | 11 | 24.5 | 0.1 | 40 | H30-A-002-02 | H30-A-002-02 | R2.3
1792 | 下関土木建築事務所 | 赤崎橋 | 赤崎橋（施工中） |  |  | Ａ１橋台 | 3 | RC | 橋台 | たて壁 | 1.4 | 1.5 | 11.16 | --- | 高炉B種 | AE減水剤 | --- | --- | --- | 0.56 | 36.7 | 14 | 23 | 0.1 | 28 | H30-A-002-03 | H30-A-002-03 | R2.3
1793 | 下関土木建築事務所 | 赤崎橋 | 赤崎橋（施工中） |  |  | Ａ２橋台 | 11 | RC | 橋台 | 底版 | 1.8 | 9 | 14.14 | --- | 高炉B種 | AE減水剤 | --- | --- | --- | 0.29 | 36.2 | 17 | --- | 0 |  | H30-A-002-04 | H30-A-002-04 | R2.3
1794 | 下関土木建築事務所 | 赤崎橋 | 赤崎橋（施工中） |  |  | Ａ２橋台 | 11 | RC | 橋台 | 底版 | 2.7 | 1.5 | 11.7 | --- | 高炉B種 | AE減水剤 | --- | --- | --- | 0.52 | 37.4 | 15 | --- | 0.1 | 15 | H30-A-002-05 | H30-A-002-05 | R2.3
1795 | 下関土木建築事務所 | 赤崎橋 | 赤崎橋（施工中） |  |  | Ａ２橋台 | 12 | RC | 橋台 | 底版 | 0.7 | 1.5 | 11.7 | --- | 高炉B種 | AE減水剤 | --- | --- | --- | 0.53 | 38.2 | 10 | --- | 0.1 | 26 | H30-A-002-06 | H30-A-002-06 | R2.3
1796 | 下関土木建築事務所 | 上山田橋(仮称)A1橋台 | 上山田橋（BP事業中） | 34.0747 | 130.9151 | 箱式橋台 | 1 | RC | 橋台 | その他 | 3.6 | 1.6 | 13 | --- | 高炉B種 | AE減水剤 | --- | 補強鉄筋A+B | 0.4 | 0.11 | 34.8 | 12 | 51.4 | 0 | 23 | H30-A-003-01 | H30-A-003-01 | R2.3
1797 | 下関土木建築事務所 | 上山田橋(仮称)A1橋台 | 上山田橋（BP事業中） |  |  | 箱式橋台 | 2 | RC | 橋台 | その他 | 3.6 | 1.6 | 13 | --- | 高炉B種 | AE減水剤 | --- | --- | --- | --- | 36.2 | 11 | 50.1 | 0 | 15 | H30-A-003-02 | H30-A-003-02 | R2.3
1798 | 下関土木建築事務所 | 上山田橋(仮称)A1橋台 | 上山田橋（BP事業中） |  |  | 箱式橋台 | 5 | RC | 橋台 | その他 | 3.6 | 1.6 | 13 | --- | 高炉B種 | AE減水剤 | --- | --- | --- | --- | 34 | 18 | 61.5 | 0 | 90 | H30-A-003-03 | H30-A-003-03 | R2.3
1799 | 下関土木建築事務所 | 上山田橋(仮称)A1橋台 | 上山田橋（BP事業中） |  |  | 箱式橋台 | 5 | RC | 橋台 | その他 | 1.58 | 1.4 | 13 | --- | 高炉B種 | AE減水剤 | --- | 補強鉄筋Ａ | 0.44 | 0.16 | 33.9 | 25 | 62.6 | 0 | 17 | H30-A-003-04 | H30-A-003-04 | R2.3
1800 | 下関土木建築事務所 | 上山田橋(仮称)A1橋台 | 上山田橋（BP事業中） |  |  | 箱式橋台 | 6 | RC | 橋台 | その他 | 1.43 | 0.7 | 13 | --- | 高炉B種 | AE減水剤 | --- | --- | 0.49 | 0.49 | 34.6 | 27 | 54.4 | 0 | 17 | H30-A-003-05 | H30-A-003-05 | R2.3
1801 | 下関土木建築事務所 | 上山田橋(仮称)A1橋台 | 上山田橋（BP事業中） |  |  | 箱式橋台 | 12 | RC | 橋台 | 底版 | 1.6 | 1.6 | 13 | --- | 高炉B種 | AE減水剤 | --- | --- | --- | --- | 35.9 | 9 | 31.1 | 0 |  | H30-A-003-06 | H30-A-003-06 | R2.3
1802 | 下関土木建築事務所 | ６号ボックスカルバート |  |  |  | 底版 | 2 | RC | BOX | 底版 | 0.6 | 5.3 | 9.4 | --- | 高炉B種 | AE減水剤 | --- | --- | --- | --- | 32.8 | 11 | 19.5 | 0 |  | H30-B-005-01 | H30-B-005-01 | R2.3
1803 | 下関土木建築事務所 | ６号ボックスカルバート |  |  |  | １ブロック | 3 | RC | BOX | 側壁・頂板 | 5 | 0.5 | 9.4 | 4.7 | 高炉B種 | AE減水剤 | --- | --- | --- | --- | 35.1 | 11 | 26 | 0 | 33 | H30-B-005-02 | H30-B-005-02 | R2.3
1804 | 長門土木建築事務所 | ５号橋 | 5号橋（BP施工中） | 34.3122 | 131.0691 | Ａ１橋台 | 5 | RC | 橋台 | 底版 | 1.5 | 8.5 | 8.7 |  | 高炉B種 | AE減水剤 | --- | --- | --- | 0.09 | 33.1 | 25 | 60.4 | 0 |  | H30-A-004-01 | H30-A-004-01 | R2.3
1805 | 長門土木建築事務所 | ５号橋 | 5号橋（BP施工中） |  |  | Ａ１橋台 | 6 | RC | 橋台 | たて壁 | 1.73 | 2.8 | 8.7 |  | 高炉B種 | AE減水剤 | --- | --- | --- | 0.08 | 33.6 | 26 | 64 | 0 | 27 | H30-A-004-02 | H30-A-004-02 | R2.3
1806 | 長門土木建築事務所 | ５号橋 | 5号橋（BP施工中） |  |  | Ａ１橋台 | 7 | RC | 橋台 | 胸壁 | 3.6 | 0.8 | 8.7 |  | 高炉B種 | AE減水剤 | --- | --- | --- | 0.19 | 32.3 | 32 | 62 | 0 | 21 | H30-A-004-03 | H30-A-004-03 | R2.3
1807 | 萩土木建築事務所 | 三明橋 | 三明橋（市道） | 34.5908 | 131.6781 | Ａ１橋台 | 12 | RC | 橋台 | 底版 | 1 | 3.5 | 7.5 |  | 高炉B種 | AE減水剤 | --- | --- | --- | --- | 32 | 9 | --- | 0 |  | H29-A-008-01 | H29-A-008-01 | R2.3
1808 | 萩土木建築事務所 | 三明橋 | 三明橋（市道） |  |  | Ａ１橋台 | 1 | RC | 橋台 | たて壁 | 2.7 | 1.5 | 7.5 |  | 高炉B種 | AE減水剤 | --- | --- | --- | --- | 32 | 7 | 36.2 | 0 | 22 | H29-A-008-02 | H29-A-008-02 | R2.3
1809 | 萩土木建築事務所 | 三明橋 | 三明橋（市道） |  |  | Ａ１橋台 | 1 | RC | 橋台 | たて壁 | 2.273 | 1.5 | 7.496 |  | 高炉B種 | AE減水剤 | --- | --- | --- | --- | 32 | 8 | 39.5 | 0 | 14 | H29-A-008-03 | H29-A-008-03 | R2.3
1810 | 萩土木建築事務所 | 三明橋 | 三明橋（市道） |  |  | Ａ１橋台 | 1 | RC | 橋台 | 胸壁 | 1.143 | 0.5 | 7.496 |  | 高炉B種 | AE減水剤 | --- | --- | --- | --- | 32.5 | 7 | --- | 0 | 7 | H29-A-008-04 | H29-A-008-04 | R2.3
1811 | 萩土木建築事務所 | 橋台下部工 | 龍背橋（市道） | 34.6174 | 131.6016 | Ａ１ | 1 | RC | 橋台 | たて壁 | 1.9 | 1.3 | 7.82 |  | 高炉B種 | AE減水剤 | --- | --- | 0.082 | 0.082 | 33.7 | 10 | 38.8 | 0 | 33 | H29-A-009-01 | H29-A-009-01 | R2.3
1812 | 萩土木建築事務所 | 橋台下部工 | 龍背橋（市道） |  |  | Ａ１ | 2 | RC | 橋台 | たて壁 | 1.55 | 1.3 | 7.82 |  | 高炉B種 | AE減水剤 | --- | --- | 0.133 | 0.133 | 32.4 | 11 | 35.1 | 0 | 10 | H29-A-009-02 | H29-A-009-02 | R2.3
1813 | 萩土木建築事務所 | 橋台下部工 | 龍背橋（市道） |  |  | Ａ１(胸壁） | 3 | RC | 橋台 | 胸壁 | 0.8 | 0.4 | 7.82 |  | 高炉B種 | AE減水剤 | 膨張剤 | --- | 0.671 | 0.671 | 32.8 | 12 | 16.9 | 0 | 35 | H29-A-009-03 | H29-A-009-03 | R2.3
1814 | 萩土木建築事務所 | 橋台下部工 | 龍背橋（市道） |  |  | Ａ１ | 12 | RC | 橋台 | 底版 | 1.6 | 1.6 | 5.3 |  | 高炉B種 | AE減水剤 | --- | --- | 0.47 | 0.47 | 32.5 | 12 | 43 | 0 |  | H29-A-009-04 | H29-A-009-04 | R2.3
1815 | 周南港湾管理事務所 | ケーソン |  |  |  | 側壁 | 3 | RC | その他 | 側壁 | 2.3 | 4 | 20 |  | 高炉B種 | AE減水剤 | --- | 補強鉄筋B | 0.88 | --- | 35.7 | 14 | 24.1 | 0 |  | H30-X-002-01 | H30-X-002-01 | R2.3
1816 | 周南港湾管理事務所 | ケーソン |  |  |  | 側壁部 | 3 | RC | その他 | 側壁 | 2.5 | 4 | 20 |  | 高炉B種 | AE減水剤 | --- | --- | 0.59 | --- | 36.3 | 17 | 32.7 | 0 | 10 | H30-X-002-02 | H30-X-002-02 | R2.3
1817 | 宇部土木建築事務所 | 橋台工：A2 |  |  |  | フーチング部 | 12 | RC | 橋台 | 底版 | 1.3 | 4.5 | 4.5 | --- | 高炉B種 | AE減水剤 | --- | --- | 0.16 | 0.16 | 36.7 | 9 | --- | 0 |  | H29-A-010-01 | H29-A-010-01 | R3.3
1818 | 宇部土木建築事務所 | 橋台工：A2 |  |  |  | たて壁 | 12 | RC | 橋台 | たて壁 | 2.7 | 1.5 | 4.5 | --- | 高炉B種 | AE減水剤 | --- | --- | 0.1 | 0.1 | 37.6 | 10 | 44 | 0 | 7 | H29-A-010-02 | H29-A-010-02 | R3.3
1819 | 宇部土木建築事務所 | 橋台工：A2 |  |  |  | パラペット部 | 1 | RC | 橋台 | その他 | 2.5 | 1.5 | 4.5 | --- | 高炉B種 | AE減水剤 | --- | --- | 0.1 | 0.1 | 34.3 | 7 | --- | 0 | 19 | H29-A-010-03 | H29-A-010-03 | R3.3
1820 | 周南土木建築事務所 | 切戸大橋 |  |  |  | Ａ２橋台 | 5 | RC | 橋台 | 底版 | 1.9 | 1.9 | 17.47 | --- | 高炉B種 | AE減水剤 | --- | --- | --- | --- | 36.7 | 23 | --- | 0.1 |  | H29-A-011-01 | H29-A-011-01 | R3.3
1821 | 周南土木建築事務所 | 切戸大橋 |  |  |  | Ａ２橋台 | 6 | RC | 橋台 | たて壁 | 3.31 | 1.5 | 17.02 | --- | 高炉B種 | AE減水剤 | --- | 補強鉄筋A+B | 0.35 | 0.09 | 34.3 | 27 | --- | 0.2 | 35 | H29-A-011-02 | H29-A-011-02 | R3.3
1822 | 周南土木建築事務所 | 切戸大橋 |  |  |  | Ａ２橋台 | 7 | RC | 橋台 | 胸壁 | 1.29 | 0.5 | 17.02 | --- | 高炉B種 | AE減水剤 | 膨張剤 | 補強鉄筋B | 0.45 | 0.28 | 34.9 | 30 | --- | 0.1 | 6 | H29-A-011-03 | H29-A-011-03 | R3.3
1823 | 防府土木建築事務所 | （仮称）横曽根橋 |  |  |  | Ａ１橋台 | 2 | RC | 橋台 | たて壁 | 1.8 | 1.6 | 12.26 | --- | 高炉B種 | AE減水剤 | --- | 補強鉄筋A+B | 0.33 | 0.06 | 43 | 12 | 51.6 | 0 | 8 | H29-A-012-01 | H29-A-012-01 | R3.3
1824 | 防府土木建築事務所 | （仮称）横曽根橋 |  |  |  | Ａ１橋台 | 4 | RC | 橋台 | たて壁 | 1.3 | 1.6 | 12.26 | --- | 高炉B種 | AE減水剤 | --- | 補強鉄筋A+B | 0.32 | 0.06 | 42.8 | 21 | 42.9 | 0 | 35 | H29-A-012-02 | H29-A-012-02 | R3.3
1825 | 防府土木建築事務所 | (仮称)左岸側樋門 |  |  |  | 樋門 | 6 | RC | BOX | 側壁・頂版 | 2.5 | 0.5 | 7.2 | 3.7 | 高炉B種 | AE減水剤 | その他 | --- | 0.65 | 0.2 | 32.2 | 25 | --- | 0 | 25 | H29-B-004-01 | H29-B-004-01 | R3.3
1826 | 防府土木建築事務所 | 左岸側樋門 |  |  |  | 樋門 | 6 | RC | BOX | 側壁・頂版 | 2.5 | 0.5 | 18 | 3.5 | 高炉B種 | AE減水剤 | その他 | --- | 0.65 | 0.2 | 34 | 25 | 53.9 | 0 | 27 | H29-B-004-02 | H29-B-004-02 | R3.3
1827 | 柳井土木建築事務所 | 東条大橋 |  |  |  | P5橋脚 沓座幅コンクリート | 7 | RC | 橋脚 | その他 | 0.9 | 0.4 | 1.2 | --- | 高炉B種 | AE減水剤 | 膨張剤 | --- | --- | --- | 35.7 | 29 | 47.9 | 0 |  | H29-P-004-01 | H29-P-004-01 | R3.3
1828 | 柳井土木建築事務所 | 東条大橋 |  |  |  | P6橋脚 沓座幅コンクリート | 7 | RC | 橋脚 | その他 | 0.9 | 0.4 | 1.2 | --- | 高炉B種 | AE減水剤 | 膨張剤 | --- | --- | --- | 35.7 | 29 | --- | 0 |  | H29-P-005-01 | H29-P-005-01 | R3.3
1829 | 柳井土木建築事務所 | 東条大橋 |  |  |  | A2橋台 沓座幅コンクリート | 7 | RC | 橋脚 | その他 | 0.9 | 0.4 | 1.2 | --- | 高炉B種 | AE減水剤 | 膨張剤 | --- | --- | --- | 35.7 | 29 | --- | 0 |  | H29-P-006-01 | H29-P-006-01 | R3.3
1830 | 柳井土木建築事務所 | 下部工改良工 |  |  |  | 間詰コンクリートA1 | 4 | RC | 橋台 | 側壁 | 0.9 | 0.4 | 1.2 | --- | 高炉B種 | AE減水剤 | --- | --- | 0.2 | 0.2 | 33.9 | 16 | --- | 0 |  | H29-X-005-01 | H29-X-005-01 | R3.3
1831 | 柳井土木建築事務所 | 下部工改良工 |  |  |  | 間詰コンクリートP1 | 4 | RC | 橋台 | 側壁 | 0.9 | 0.4 | 1.2 | --- | 高炉B種 | AE減水剤 | --- | --- | 0.2 | 0.2 | 33.9 | 16 | --- | 0 |  | H29-X-006-01 | H29-X-006-01 | R3.3
1832 | 柳井土木建築事務所 | 下部工改良工 |  |  |  | 間詰コンクリートP2 | 4 | RC | 橋台 | 側壁 | 0.9 | 0.4 | 1.2 | --- | 高炉B種 | AE減水剤 | --- | --- | 0.2 | 0.2 | 33.9 | 16 | --- | 0 |  | H29-X-007-01 | H29-X-007-01 | R3.3
1833 | 岩国土木建築事務所 | 御庄川橋上部工 |  |  |  | 鋼2径間連続非合成橋桁橋 | 7 | RC | RC上部工 | 底版 | 0.2～0.3 | 0.2～0.3 | 11.0～12.869 | --- | 普通 | AE減水剤 | 膨張剤 | --- | --- | --- | 33.4 | 32 | --- | 0 |  | H28-X-006-01 | H28-X-006-01 | R3.3
1834 | 岩国土木建築事務所 | 御庄川橋上部工 |  |  |  | 鋼3径間連続非合成橋桁橋 | 7 | RC | RC上部工 | 底版 | 0.2～0.3 | 0.2～0.3 | 11 | --- | 普通 | AE減水剤 | 膨張剤 | --- | --- | --- | 31.6 | 32 | --- | 0 |  | H28-X-006-02 | H28-X-006-02 | R3.3
1835 | 岩国土木建築事務所 | 御庄川橋上部工 |  |  |  | 鋼4径間連続非合成橋桁橋 | 8 | RC | RC上部工 | 底版 | 0.2～0.3 | 0.2～0.3 | 11 | --- | 普通 | AE減水剤 | 膨張剤 | --- | --- | --- | 31.7 | 32 | --- | 0 |  | H28-X-006-03 | H28-X-006-03 | R3.3
1836 | 岩国土木建築事務所 | 御庄川橋上部工 |  |  |  | 鋼5径間連続非合成橋桁橋 | 8 | RC | RC上部工 | その他 | 0.33 | 0.33 | 0.5 | 4 | 高炉B種 | AE減水剤 | 膨張剤 | --- | --- | --- | 33.2 | 30 | --- | 0.2 | 35 | H28-X-006-04 | H28-X-006-04 | R3.3
1837 | 岩国土木建築事務所 | 御庄川橋上部工 |  |  |  | 鋼6径間連続非合成橋桁橋 | 8 | RC | RC上部工 | その他 | 0.33 | 0.33 | 0.5 | 4 | 高炉B種 | AE減水剤 | 膨張剤 | --- | --- | --- | 32.7 | 29 | --- | 0.2 | 33 | H28-X-006-05 | H28-X-006-05 | R3.3
1838 | 岩国土木建築事務所 | 御庄川橋上部工 |  |  |  | 鋼7径間連続非合成橋桁橋 | 8 | RC | RC上部工 | その他 | 0.75～0.85 |  | 0.25 | 4 | 高炉B種 | AE減水剤 | 膨張剤 | --- | --- | --- | 33.5 | 32 | --- | 0.08 | 12 | H28-X-006-06 | H28-X-006-06 | R3.3
1839 | 岩国土木建築事務所 | 御庄川橋上部工 |  |  |  | 鋼8径間連続非合成橋桁橋 | 9 | RC | RC上部工 | その他 | 0.75～0.85 |  | 0.25 | 4 | 高炉B種 | AE減水剤 | 膨張剤 | --- | --- | --- | 35.4 | 29 | --- | 0.06 | 14 | H28-X-006-07 | H28-X-006-07 | R3.3
1840 | 岩国土木建築事務所 | 御庄川橋上部工 |  |  |  | 鋼9径間連続非合成橋桁橋 | 10 | RC | RC上部工 | その他 | 0.24～0.43 |  | 10.0～11.9 | --- | 普通 | AE減水剤 | 膨張剤 | --- | --- | --- | 29.4 | 25 | --- | 0 | 88 | H28-X-006-08 | H28-X-006-08 | R3.3
1841 | 岩国土木建築事務所 | 橋脚 |  |  |  | Ｐ２橋脚 | 3 | RC | 橋脚 | 底版 | 1.4 | 6.5 | 5.5 | --- | 普通 | AE減水剤 | --- | --- | --- | --- | 31.9 | 16 | --- | 0 |  | H29-P-007-01 | H29-P-007-01 | R3.3
1842 | 岩国土木建築事務所 | 橋脚 |  |  |  | Ｐ３橋脚 | 3 | RC | 橋脚 | 底版 | 1.4 | 5.5 | 6.5 | --- | 普通 | AE減水剤 | --- | --- | --- | --- | 31.9 | 16 | 42.8 | 0 |  | H29-P-008-01 | H29-P-008-01 | R3.3
1843 | 岩国土木建築事務所 | 橋脚 |  |  |  | Ｐ２橋脚 | 3 | RC | 橋脚 | たて壁 | 4.8 | 3 | 1.6 | --- | 普通 | AE減水剤 | --- | --- | --- | --- | 32 | 12 | 54.6 | 0 |  | H29-P-007-02 | H29-P-007-02 | R3.3
1844 | 岩国土木建築事務所 | 橋脚 |  |  |  | Ｐ３橋脚 | 3 | RC | 橋脚 | たて壁 | 4.8 | 3 | 1.6 | --- | 普通 | AE減水剤 | --- | --- | --- | --- | 32 | 12 | 55.1 | 0 |  | H29-P-008-02 | H29-P-008-02 | R3.3
1845 | 岩国土木建築事務所 | 橋脚 |  |  |  | Ｐ２橋脚 | 3 | RC | 橋脚 | たて壁 | 3.6 | 3 | 1.6 | --- | 普通 | AE減水剤 | --- | --- | --- | --- | 33.1 | 15 | 54.8 | 0 | 5 | H29-P-007-03 | H29-P-007-03 | R3.3
1846 | 岩国土木建築事務所 | 橋脚 |  |  |  | Ｐ３橋脚 | 3 | RC | 橋脚 | たて壁 | 3.6 | 3 | 1.6 | --- | 普通 | AE減水剤 | --- | --- | --- | --- | 33.1 | 15 | 53.9 | 0 | 5 | H29-P-008-03 | H29-P-008-03 | R3.3
1847 | 岩国土木建築事務所 | 橋脚 |  |  |  | Ｐ２橋脚 | 4 | RC | 橋脚 | たて壁 | 4.5 | 3 | 1.6 | --- | 普通 | AE減水剤 | --- | --- | --- | --- | 30 | 18 | 54.7 | 0 | 26 | H29-P-007-04 | H29-P-007-04 | R3.3
1848 | 岩国土木建築事務所 | 橋脚 |  |  |  | Ｐ３橋脚 | 4 | RC | 橋脚 | たて壁 | 4.5 | 3 | 1.6 | --- | 普通 | AE減水剤 | --- | --- | --- | --- | 30 | 18 | 57.4 | 0 | 26 | H29-P-008-04 | H29-P-008-04 | R3.3
1849 | 岩国土木建築事務所 | 橋脚 |  |  |  | Ｐ２橋脚 | 5 | RC | 橋脚 | その他 | 1 | 4 | 1.6 | --- | 普通 | AE減水剤 | --- | --- | --- | --- | 33.9 | 19 | 38.8 | 0 | 15 | H29-P-007-05 | H29-P-007-05 | R3.3
1850 | 岩国土木建築事務所 | 橋脚 |  |  |  | Ｐ３橋脚 | 5 | RC | 橋脚 | その他 | 1 | 4 | 1.6 | --- | 普通 | AE減水剤 | --- | --- | --- | --- | 33.9 | 19 | 39.6 | 0 | 15 | H29-P-008-05 | H29-P-008-05 | R3.3
1851 | 岩国土木建築事務所 | 日宛橋 |  |  |  | Ｐ１橋脚 | 1 | RC | 橋脚 | 柱 | 0.7 | 0.25 | 11.57 | --- | 高炉B種 |  | --- | --- | --- | --- | 30.2 | 7 | --- | 0 |  | H29-P-009-01 | H29-P-009-01 | R3.3
1852 | 岩国土木建築事務所 | 日宛橋 |  |  |  | Ｐ１橋脚 | 1 | RC | 橋脚 | 柱 | 0.7 | 0.25 | 11.57 | --- | 高炉B種 |  | --- | --- | --- | --- | 31.2 | 7 | --- | 0 | 7 | H29-P-009-02 | H29-P-009-02 | R3.3
1853 | 岩国土木建築事務所 | 日宛橋 |  |  |  | Ｐ１橋脚 | 2 | RC | 橋脚 | 柱 | 0.7 | 0.25 | 11.57 | --- | 高炉B種 |  | --- | --- | --- | --- | 33.2 | 8 | --- | 0 | 4 | H29-P-009-03 | H29-P-009-03 | R3.3
1854 | 岩国土木建築事務所 | 日宛橋 |  |  |  | Ｐ１橋脚 | 2 | RC | 橋脚 | 柱 | 0.7 | 0.25 | 11.57 | --- | 高炉B種 |  | --- | --- | --- | --- | 32.4 | 9 | --- | 0 | 13 | H29-P-009-04 | H29-P-009-04 | R3.3
1855 | 岩国土木建築事務所 | 日宛橋 |  |  |  | Ｐ１橋脚 | 2 | RC | 橋脚 | 柱 | 0.7 | 0.25 | 11.57 | --- | 高炉B種 |  | --- | --- | --- | --- | 30.7 | 11 | --- | 0 | 6 | H29-P-009-05 | H29-P-009-05 | R3.3
1856 | 岩国土木建築事務所 | 日宛橋 |  |  |  | Ｐ１橋脚 | 2 | RC | 橋脚 | 柱 | 0.7 | 0.25 | 11.57 | --- | 高炉B種 |  | --- | --- | --- | --- | 32.3 | 11 | --- | 0 | 5 | H29-P-009-06 | H29-P-009-06 | R3.3
1857 | 岩国土木建築事務所 | 日宛橋 |  |  |  | Ｐ１橋脚 | 3 | RC | 橋脚 | 柱 | 0.7 | 0.25 | 11.57 | --- | 高炉B種 |  | --- | --- | --- | --- | 31.1 | 9 | --- | 0 | 3 | H29-P-009-07 | H29-P-009-07 | R3.3
1858 | 岩国土木建築事務所 | 日宛橋 |  |  |  | Ｐ２橋脚 | 1 | RC | 橋脚 | 柱 | 0.5 | 0.25 | 9.16 | --- | 高炉B種 |  | --- | --- | --- | --- | 30.2 | 7 | --- | 0 |  | H29-P-010-01 | H29-P-010-01 | R3.3
1859 | 岩国土木建築事務所 | 日宛橋 |  |  |  | Ｐ２橋脚 | 1 | RC | 橋脚 | 柱 | 0.5 | 0.25 | 9.16 | --- | 高炉B種 |  | --- | --- | --- | --- | 31.2 | 7 | --- | 0 | 7 | H29-P-010-02 | H29-P-010-02 | R3.3
1860 | 岩国土木建築事務所 | 日宛橋 |  |  |  | Ｐ２橋脚 | 2 | RC | 橋脚 | 柱 | 0.5 | 0.25 | 9.16 | --- | 高炉B種 |  | --- | --- | --- | --- | 33.2 | 8 | --- | 0 | 4 | H29-P-010-03 | H29-P-010-03 | R3.3
1861 | 岩国土木建築事務所 | 日宛橋 |  |  |  | Ｐ２橋脚 | 2 | RC | 橋脚 | 柱 | 0.5 | 0.25 | 9.16 | --- | 高炉B種 |  | --- | --- | --- | --- | 32.4 | 9 | --- | 0 | 13 | H29-P-010-04 | H29-P-010-04 | R3.3
1862 | 岩国土木建築事務所 | 日宛橋 |  |  |  | Ｐ２橋脚 | 2 | RC | 橋脚 | 柱 | 0.5 | 0.25 | 9.16 | --- | 高炉B種 |  | --- | --- | --- | --- | 30.7 | 11 | --- | 0 | 6 | H29-P-010-05 | H29-P-010-05 | R3.3
1863 | 岩国土木建築事務所 | 日宛橋 |  |  |  | Ｐ２橋脚 | 2 | RC | 橋脚 | 柱 | 0.5 | 0.25 | 9.16 | --- | 高炉B種 |  | --- | --- | --- | --- | 32.3 | 11 | --- | 0 | 5 | H29-P-010-06 | H29-P-010-06 | R3.3
1864 | 岩国土木建築事務所 | 日宛橋(ポストテンション方式 PC３径間 単純T桁橋） |  |  |  | 縁橋拡幅（A1） | 5 | RC | 橋台 | その他 | 1 | 0.6 | 10.042 | --- | 普通 | AE減水剤 | --- | --- | --- | --- | 34.5 | 22 | 44.8 | 0 |  | H29-A-013-01 | H29-A-013-01 | R3.3
1865 | 岩国土木建築事務所 | 日宛橋(ポストテンション方式 PC３径間 単純T桁橋） |  |  |  | 縁橋拡幅（A2） | 7 | RC | 橋台 | その他 | 1 | 0.6 | 10.225 | --- | 普通 | AE減水剤 | --- | --- | --- | --- | 32.5 | 29 | 55 | 0.2 |  | H29-A-014-01 | H29-A-014-01 | R3.3
1866 | 岩国土木建築事務所 | 日宛橋(ポストテンション方式 PC３径間 単純T桁橋） |  |  |  | 横桁増厚（A2） | 7 | RC | 橋脚 | その他 | 0.86 | 1.459 | 0.5 | --- | 早強 | 高性能AE | --- | --- | --- | --- | 49.1 | 32 | 70.7 | 0 |  | H29-A-014-02 | H29-A-014-02 | R3.3
1867 | 岩国土木建築事務所 | 日宛橋(ポストテンション方式 PC３径間 単純T桁橋） |  |  |  | 縁橋拡幅（P1・P2） | 6 | RC | 橋脚 | その他 | 1 | 0.6 | 2.4 | --- | 普通 | AE減水剤 | --- | --- | --- | --- | 32.8 | 26 | 45.7 | 0 |  | H29-P-011-01 | H29-P-011-01 | R3.3
1868 | 岩国土木建築事務所 | 日宛橋(ポストテンション方式 PC３径間 単純T桁橋） |  |  |  | 横桁増厚（P1・P2） | 5 | RC | 橋脚 | その他 | 0.988 | 0.7 | 1.459 | --- | 早強 | AE減水剤 | --- | --- | --- | --- | 42.3 | 25 | 56 | 0 |  | H29-P-011-02 | H29-P-011-02 | R3.3
1869 | 岩国土木建築事務所 | 日宛橋(ポストテンション方式 PC３径間 単純T桁橋） |  |  |  | ＲＣ壁（P1・P2) | 6 | RC | 橋脚 | その他 | 0.5 | 0.54 | 1.329 | --- | 普通 | AE減水剤 | --- | --- | --- | --- | 31.5 | 25 | 41.2 | 0 |  | H29-P-011-03 | H29-P-011-03 | R3.3
1870 | 岩国土木建築事務所 | ５号橋 |  |  |  | Ｐ１橋脚 | 12 | RC | 橋脚 | その他 | 9.02 | φ5.00 |  | --- | 高炉B種 | AE減水剤 | --- | --- | --- | --- | 33.8 | 10 | --- | 0 |  | H29-P-012-01 | H29-P-012-01 | R3.3
1871 | 岩国土木建築事務所 | ５号橋 |  |  |  | Ｐ１橋脚 | 1 | RC | 橋脚 | その他 | 3.8 | φ5.00 |  | --- | 高炉B種 | AE減水剤 | --- | --- | --- | --- | 34.3 | 9 | --- | 0 | 21 | H29-P-012-02 | H29-P-012-02 | R3.3
1872 | 岩国土木建築事務所 | ５号橋 |  |  |  | Ｐ１橋脚 | 1 | RC | 橋脚 | 柱 | 2.4 | φ3.50 |  | --- | 普通 | AE減水剤 | --- | --- | --- | --- | 35.1 | 10 | 59.7 | 0 | 7 | H29-P-012-03 | H29-P-012-03 | R3.3
1873 | 岩国土木建築事務所 | ４号橋 |  |  |  | Ａ２橋台工 | 1 | RC | 橋台 | 底版 | 1.5 | 3 | 11.5 | --- | 普通 | AE減水剤 | --- | --- | 1 | --- | 34.8 | 10 | --- | 0 |  | H25-A-016-01 | H25-A-016-01 | R3.3
1874 | 岩国土木建築事務所 | ４号橋 |  |  |  | Ａ２橋台工 | 1 | RC | 橋台 | 胸壁 | 3.8 | 3 | 11.5 | --- | 普通 | AE減水剤 | --- | --- | --- | --- | 34.2 | 10 | 23.3 | 0 | 10 | H25-A-016-02 | H25-A-016-02 | R3.3
1875 | 岩国土木建築事務所 | ４号橋１ |  |  |  | Ａ２橋台工 | 2 | RC | 橋台 | 胸壁 | 3.8 | 0.7 | 11.5 | --- | 普通 | AE減水剤 | --- | --- | --- | --- | 35 | 8 | 23.3 | 0 | 11 | H25-A-016-03 | H25-A-016-03 | R3.3
1876 | 岩国土木建築事務所 | ４号橋 |  |  |  | Ｐ１橋脚工 | 2 | RC | 橋脚 | 柱 | 5.4 | 4 | 4 | --- | 普通 | AE減水剤 | --- | --- | --- | --- | 不明 | 9 | 55.9 | 0 |  | H25-P-006-01 | H25-P-006-01 | R3.3
1877 | 岩国土木建築事務所 | ４号橋 |  |  |  | Ｐ１橋脚工 | 3 | RC | 橋脚 | 柱 | 6.1 | 4 | 4 | --- | 普通 | AE減水剤 | --- | --- | --- | --- | 不明 | 9 | --- | 0 | 13 | H25-P-006-02 | H25-P-006-02 | R3.3
1878 | 岩国土木建築事務所 | ４号橋 |  |  |  | Ｐ１橋脚工 | 3 | RC | 橋脚 | その他 | 4.4 | 4 | 11.5 | --- | 普通 | AE減水剤 | --- | --- | --- | --- | 不明 | 9 | --- | 0 | 14 | H25-P-006-03 | H25-P-006-03 | R3.3
1879 | 周南土木建築事務所 | 荒神大橋 地覆工 |  |  |  | 3径間連結PCポストテンションⅠ桁橋(バイプレ橋） | 5 | RC | 床版 | その他 | 0.6 | 0.4 | 85 | 6 | 普通 | AE減水剤 | 膨張剤 | --- | --- | --- | 36.5 | 21 | --- | 0 |  | H29-X-008-01 | H29-X-008-01 | R3.3 | R6.3修正
1880 | 周南土木建築事務所 | 荒神大橋 地覆工 |  |  |  | 3径間連結PCポストテンションⅠ桁橋(バイプレ橋） | 5 | RC | 高欄 | その他 | 0.6 | 0.4 | 85 | 6 | 普通 | 高性能AE | 膨張剤 | --- | --- | --- | 42.4 | 23 | --- | 0.15 |  | H29-X-008-02 | H29-X-008-02 | R3.3
1881 | 周南土木建築事務所 | 荒神大橋 地覆工 |  |  |  | 3径間連結PCポストテンションⅠ桁橋(バイプレ橋） | 6 | RC | 高欄 | その他 | 0.6 | 0.4 | 62 | 6 | 普通 | AE減水剤 | 膨張剤 | --- | --- | --- | 35.4 | 26 | --- | 0.15 |  | H29-X-008-03 | H29-X-008-03 | R3.3
1882 | 周南土木建築事務所 | 荒神大橋 張り出し床版工 |  |  |  | 3径間連結PCポストテンションⅠ桁橋(バイプレ橋） | 5 | RC | 床版 | その他 | 0.4 | 0.97 | 4.5 | --- | 普通 | 高性能AE | --- | --- | --- | --- | 48.9 | 21 | --- | 0 |  | H29-X-008-04 | H29-X-008-04 | R3.3
1883 | 周南土木建築事務所 | 切戸大橋 |  |  |  | Ａ１橋台 | 7 | RC | 橋台 | 底版 | 1.9 | 5.4 | 17.468 | --- | 高炉B種 | AE減水剤 | --- | --- | --- | --- | 33.2 | 26 | 73.7 | 0 |  | H30-A-005-01 | H30-A-005-01 | R3.3
1884 | 周南土木建築事務所 | 切戸大橋 |  |  |  | Ａ１橋台 | 7 | RC | 橋台 | たて壁 | 3.31 | 1.5 | 17.024 | --- | 高炉B種 | AE減水剤 | --- | 補強鉄筋Ａ+Ｂ | 0.4 | 0.13 | 43.9 | 30 | 76.1 | 0.2 | 28 | H30-A-005-02 | H30-A-005-02 | R3.3 | R6.3修正
1885 | 周南土木建築事務所 | 切戸大橋 |  |  |  | Ａ１橋台 | 8 | RC | 橋台 | 胸壁 | 1.26 | 0.5 | 17.024 | --- | 高炉B種 | AE減水剤 | 膨張剤 | 補強鉄筋B | 0.47 | 0.28 | 40.4 | 30 | 59.6 | 0.25 | 24 | H30-A-005-03 | H30-A-005-03 | R3.3
1886 | 防府土木建築事務所 | 湯田跨線橋拡幅部(下り線)A2橋台 |  |  |  | 逆Ｔ式橋台 | 5 | RC | 橋台 | たて壁 | 2.7 | 1.55 | 5.3 | --- | 高炉B種 | AE減水剤 | --- | --- | 0.09 | --- | 35 | 22.7 | --- | 0 | 17 | H30-A-006-01 | H30-A-006-01 | R3.3
1887 | 防府土木建築事務所 | 湯田跨線橋拡幅部(下り線)A2橋台 |  |  |  | 逆Ｔ式橋台 | 5 | RC | 橋台 | 底版 | 1.5 | 4.5 | 5.5 | --- | 高炉B種 | AE減水剤 | --- | --- | 0.09 | 0.09 | 39.8 | 19.4 | --- | 0 |  | H30-A-006-02 | H30-A-006-02 | R3.3
1888 | 防府土木建築事務所 | 湯田跨線橋拡幅部(下り線)A2橋台 |  |  |  | 逆Ｔ式橋台 | 6 | RC | 橋台 | たて壁 | 2.2 | 1.55 | 2.21 | --- | 高炉B種 | AE減水剤 | --- | --- | 0.13 | --- | 36.7 | 23.7 | --- | 0 | 9 | H30-A-006-03 | H30-A-006-03 | R3.3
1889 | 防府土木建築事務所 | 湯田跨線橋拡幅部(下り線)A2橋台 |  |  |  | 逆Ｔ式橋台 | 6 | RC | 橋台 | 胸壁 | 0.6 | 0.5 | 5.3 | --- | 高炉B種 | AE減水剤 | --- | --- | 0.29 | --- | 36.2 | 26.6 | --- | 0 | 7 | H30-A-006-04 | H30-A-006-04 | R3.3
1890 | 防府土木建築事務所 | (仮称）新平野橋 |  |  |  | Ａ１橋台 | 2 | RC | 橋台 | たて壁 | 2.38 | 1.5 | 13.75 | --- | 高炉B種 | AE減水剤 | --- | 補強鉄筋Ａ+Ｂ | 0.4 | 0.1 | 37 | 10 | --- | 0 | 44 | H30-A-007-01 | H30-A-007-01 | R3.3
1891 | 防府土木建築事務所 | (仮称）新平野橋 |  |  |  | Ａ１橋台 | 2 | RC | 橋台 | 胸壁 | 1.37 | 0.5 | 13.75 | --- | 高炉B種 | AE減水剤 | --- | 補強鉄筋Ｂ | 0.69 | 0.17 | 32.9 | 13 | --- | 0 | 20 | H30-A-007-02 | H30-A-007-02 | R3.3
1892 | 防府土木建築事務所 | (仮称）新平野橋 |  |  |  | Ａ１橋台 | 12 | RC | 橋台 | 底版 | 1.5 | 4.5 | 13.75 | --- | 高炉B種 | AE減水剤 | --- | --- | --- | --- | 38.7 | 11 | --- | 0 |  | H30-A-007-03 | H30-A-007-03 | R3.3
1893 | 宇部土木建築事務所 | 中州郷橋 |  |  |  | Ａ２橋台 | 6 | RC | 橋台 | たて壁 | 1.08 | 1.9 | 7.5 | --- | 高炉B種 | AE減水剤 | --- | 補強鉄筋Ａ+Ｂ | 0.47 | 0.16 | 24.4 | 27 | 58.4 | 0 | 16 | H30-A-008-01 | H30-A-008-01 | R3.3
1894 | 宇部土木建築事務所 | 中州郷橋 |  |  |  | Ａ２橋台 | 6 | RC | 橋台 | 胸壁 | 0.52 | 0.5 | 7.5 | --- | 高炉B種 | AE減水剤 | --- | 補強鉄筋Ａ | 0.59 | 0.29 | 25.9 | 25 | 46.4 | 0 | 5 | H30-A-008-02 | H30-A-008-02 | R3.3
1895 | 宇部土木建築事務所 | 中州郷橋 |  |  |  | Ａ２橋台 | 6 | RC | 橋台 | 底版 | 1.8 | 8.8 | 7.5 | --- | 高炉B種 | AE減水剤 | --- | --- | --- | 0.55 | 41.5 | 24 | 68.2 | 0 |  | H30-A-008-03 | H30-A-008-03 | R3.3
1896 | 宇部土木建築事務所 | ８号ボックスカルバート(仮称）№89+97.0 |  |  |  | ５ブロック | 2 | RC | ボックスカルバート | 底版 | 1.1 | 1.1 | 12 | --- | 高炉B種 | AE減水剤 | --- | --- | 0.16 | 0.16 | 34.6 | 10 | --- | 0 |  | H30-B-006-01 | H30-B-006-01 | R3.3
1897 | 宇部土木建築事務所 | ８号ボックスカルバート(仮称）№89+97.0 |  |  |  | ５ブロック | 3 | RC | ボックスカルバート | 側壁・頂板 | 6.2 | 1.1 | 12 | 4 | 高炉B種 | AE減水剤 | --- | --- | 0.17 | 0.17 | 36.6 | 12 | 43.4 | 0 | 33 | H30-B-006-02 | H30-B-006-02 | R3.3
1898 | 宇部土木建築事務所 | ８号ボックスカルバート(仮称）№89+97.0 |  |  |  | ６ブロック | 12 | RC | ボックスカルバート | 底版 | 1.1 | 1.1 | 12 | --- | 高炉B種 | AE減水剤 | --- | --- | 0.16 | 0.16 | 35.1 | 9 | --- | 0 |  | H30-B-006-03 | H30-B-006-03 | R3.3
1899 | 宇部土木建築事務所 | ８号ボックスカルバート(仮称）№89+97.0 |  |  |  | ６ブロック | 1 | RC | ボックスカルバート | 側壁・頂板 | 6.2 | 1.1 | 12 | 4 | 高炉B種 | AE減水剤 | --- | --- | 0.17 | 0.17 | 34.5 | 11 | 38.4 | 0 | 37 | H30-B-006-04 | H30-B-006-04 | R3.3
1900 | 宇部土木建築事務所 | ８号ボックスカルバート(仮称）№89+97.0 |  |  |  | ７ブロック | 2 | RC | ボックスカルバート | 底版 | 1.1 | 1.1 | 12 | --- | 高炉B種 | AE減水剤 | --- | --- | 0.16 | 0.16 | 34.8 | 10 | --- | 0 |  | H30-B-006-05 | H30-B-006-05 | R3.3
1901 | 宇部土木建築事務所 | ８号ボックスカルバート(仮称）№89+97.0 |  |  |  | ７ブロック | 3 | RC | ボックスカルバート | 底版 | 6.2 | 1.1 | 12 | 4 | 高炉B種 | AE減水剤 | --- | --- | 0.19 | 0.19 | 37.6 | 13 | --- | 0 | 33 | H30-B-006-06 | H30-B-006-06 | R3.3
1902 | 宇部土木建築事務所 |  |  |  |  | ボックスカルバート | 1 | RC | ボックスカルバート | 底版 | 1.1 | 1.1 | 12 | 4 | 高炉B種 |  | --- | --- | --- | --- | 37.5 | 9 | 14 | 0 |  | H30-B-007-01 | H30-B-007-01 | R3.3
1903 | 宇部土木建築事務所 |  |  |  |  | ボックスカルバート | 5 | RC | ボックスカルバート | 側壁・頂版 | 6.22 | 1.1 | 12 | 4 | 高炉B種 |  | --- | --- | --- | --- | 36.1 | 16 | 23 | 0 |  | H30-B-007-02 | H30-B-007-02 | R3.3
1904 | 宇部土木建築事務所 |  |  |  |  | ボックスカルバート | 2 | RC | ボックスカルバート | 底版 | 1.1 | 1.1 | 12 | 4 | 高炉B種 |  | --- | --- | --- | --- | 35.7 | 11 | 15 | 0 |  | H30-B-007-03 | H30-B-007-03 | R3.3
1905 | 宇部土木建築事務所 |  |  |  |  | ボックスカルバート | 4 | RC | ボックスカルバート | 側壁・頂版 | 6.22 | 1.1 | 12 | 4 | 高炉B種 |  | --- | --- | --- | --- | 34.4 | 17 | 23 | 0 |  | H30-B-007-04 | H30-B-007-04 | R3.3
1906 | 宇部土木建築事務所 |  |  |  |  | ボックスカルバート | 1 | RC | ボックスカルバート | 底版 | 1.1 | 1.1 | 12 | 4 | 高炉B種 |  | --- | --- | --- | --- | 37.5 | 9 | 14 | 0 |  | H30-B-007-05 | H30-B-007-05 | R3.3
1907 | 宇部土木建築事務所 |  |  |  |  | ボックスカルバート | 5 | RC | ボックスカルバート | 側壁・頂版 | 6.22 | 1.1 | 12 | 4 | 高炉B種 |  | --- | --- | --- | --- | 36.7 | 21 | 26 | 0 |  | H30-B-007-06 | H30-B-007-06 | R3.3
1908 | 長門土木建築事務所 | 上部工 あ1 |  |  |  | 床版 地覆部 | 5 | RC | 床版 | 底版 | 0.45 | 0.45 | 7.78 | --- | 高炉B種 |  | --- | --- | --- | --- | 33.3 | 27 | 31 | 0 |  | H30-X-003-01 | H30-X-003-01 | R3.3
1909 | 長門土木建築事務所 | 上部工 あ2 |  |  |  | 床版 地覆部 | 5 | RC | 床版 | 底版 | 0.45 | 0.45 | 7.78 | --- | 高炉B種 |  | --- | --- | --- | --- | 33.3 | 27 | 30.6 | 0 |  | H30-X-003-02 | H30-X-003-02 | R3.3
1910 | 長門土木建築事務所 | 橋台下部工 |  |  |  | 橋台 パラペット あ | 3 | RC | 橋台 | 胸壁 | 0.8 | 0.3 | 3.8 | --- | 高炉B種 | AE減水剤 | --- | --- | --- | --- | 35.5 | 12 | 20.1 | 0 | 60 | H30-X-003-03 | H30-X-003-03 | R3.3
1911 | 長門土木建築事務所 | 橋台下部工 |  |  |  | 橋台 パラペット い | 3 | RC | 橋台 | 胸壁 | 0.8 | 0.3 | 3.8 | --- | 高炉B種 | AE減水剤 | --- | --- | --- | --- | 35.5 | 12 | 17.4 | 0 | 60 | H30-X-003-04 | H30-X-003-04 | R3.3
1912 | 長門土木建築事務所 | 上部工 あ1 |  |  |  | 床版 | 4 | RC | 床版 | 底版 | 0.45 | 0.45 | 7.78 | --- | 高炉B種 | AE減水剤 | --- | --- | --- | --- | 34.3 | 20 | 40.8 | 0 |  | H30-X-003-05 | H30-X-003-05 | R3.3
1913 | 長門土木建築事務所 | 上部工 あ2 |  |  |  | 床版 | 4 | RC | 床版 | 底版 | 0.45 | 0.45 | 7.78 | --- | 高炉B種 | AE減水剤 | --- | --- | --- | --- | 34.3 | 20 | 37 | 0 |  | H30-X-003-06 | H30-X-003-06 | R3.3
1914 | 萩土木建築事務所 | OFF・ONランプ橋(逆T式橋台) |  |  |  | Ａ１橋台 | 1 | RC | 橋台 | 底版 | 1.5 | 4.5 | 15.42 | --- | 高炉B種 | AE減水剤 | --- | --- | --- | --- | 34.4 | 11 | --- | 0 |  | H30-A-009-01 | H30-A-009-01 | R3.3
1915 | 萩土木建築事務所 | OFF・ONランプ橋(逆T式橋台) |  |  |  | Ａ１橋台 | 3 | RC | 橋台 | たて壁 | 3.35 | 2 | 15.42 | 7.766 | 高炉B種 | AE減水剤 | --- | 補強鉄筋Ａ+Ｂ | 0.32 | 0.08 | 29.5 | 12 | 53.1 | 0 | 63 | H30-A-009-02 | H30-A-009-02 | R3.3
1916 | 萩土木建築事務所 | OFF・ONランプ橋(逆T式橋台) |  |  |  | Ａ１橋台 | 4 | RC | 橋台 | 胸壁 | 2.59 | 0.5 | 15.42 | --- | 高炉B種 | AE減水剤 | --- | 補強鉄筋Ｂ | 0.51 | 0.41 | 32.3 | 22 | 41.9 | 0.3 | 36 | H30-A-009-03 | H30-A-009-03 | R3.3
1917 | 萩土木建築事務所 | OFFランプ橋(ラーメン式橋台) |  |  |  | OFF Ａ２橋台 | 2 | RC | 橋台 | 底版 | 1.5 | 7 | 7 | --- | 高炉B種 | AE減水剤 | --- | --- | --- | --- | 29.5 | 10 | --- | 0 |  | H30-A-010-01 | H30-A-010-01 | R3.3
1918 | 萩土木建築事務所 | OFFランプ橋(ラーメン式橋台) |  |  |  | OFF Ａ２橋台 | 3 | RC | 橋台 | たて壁 | 2.7 | 2 | 6.69 | --- | 高炉B種 | AE減水剤 | --- | --- | --- | 0.05 | 33.8 | 12 | 47.6 | 0 | 33 | H30-A-010-02 | H30-A-010-02 | R3.3
1919 | 萩土木建築事務所 | OFFランプ橋(ラーメン式橋台) |  |  |  | OFF Ａ２橋台 | 5 | RC | 橋台 | たて壁 | 1.61 | 2 | 6.69 | --- | 高炉B種 | AE減水剤 | --- | --- | --- | 0.1 | 31 | 18 | 51.2 | 0 | 55 | H30-A-010-03 | H30-A-010-03 | R3.3
1920 | 萩土木建築事務所 | OFFランプ橋(ラーメン式橋台) |  |  |  | OFF Ａ２橋台 | 5 | RC | 橋台 | 側壁 | 5.7 | 0.5 | 6.69 | --- | 高炉B種 | AE減水剤 | --- | --- | --- | 0.38 | 33.5 | 21 | 48.6 | 0 | 19 | H30-A-010-04 | H30-A-010-04 | R3.3
1921 | 萩土木建築事務所 | ONランプ橋(ラーメン式橋台) |  |  |  | ON Ａ２橋台 | 2 | RC | 橋台 | 底版 | 1.5 | 4.5 | 15.42 | --- | 高炉B種 | AE減水剤 | --- | --- | --- | --- | 31.4 | 10 | --- | 0 |  | H30-A-011-01 | H30-A-011-01 | R3.3
1922 | 萩土木建築事務所 | ONランプ橋(ラーメン式橋台) |  |  |  | ON Ａ２橋台 | 3 | RC | 橋台 | たて壁 | 2.7 | 2 | 6.88 | --- | 高炉B種 | AE減水剤 | --- | --- | --- | 0.05 | 33.8 | 12 | 46.7 | 0 | 30 | H30-A-011-02 | H30-A-011-02 | R3.3
1923 | 萩土木建築事務所 | ONランプ橋(ラーメン式橋台) |  |  |  | ON Ａ２橋台 | 5 | RC | 橋台 | たて壁 | 2.1 | 2 | 6.88 | --- | 高炉B種 | AE減水剤 | --- | --- | --- | 0.09 | 31 | 18 | 49.8 | 0 | 55 | H30-A-011-03 | H30-A-011-03 | R3.3
1924 | 萩土木建築事務所 | ONランプ橋(ラーメン式橋台) |  |  |  | ON Ａ２橋台 | 6 | RC | 橋台 | 側壁 | 6.3 | 0.5 | 6.88 | --- | 高炉B種 | AE減水剤 | --- | --- | --- | 0.38 | 32 | 24 | 49.1 | 0.2 | 25 | H30-A-011-04 | H30-A-011-04 | R3.3
1925 | 宇部港湾事務所 | 上部工 |  |  |  | Ｌ１・Ｌ３ | 5 | RC | その他 | その他 | 3.97 | 1.2 | 5.39 | --- | 高炉B種 | AE減水剤 | --- | --- | --- | 0.09 | 35 | 21 | 51.5 | 0 |  | H30-X-004-01 | H30-X-004-01 | R3.3
1926 | 宇部港湾事務所 | 上部工 |  |  |  | Ｌ１・Ｌ３ | 5 | RC | その他 | その他 | 2.33 | 0.85 | 5.39 | --- | 高炉B種 | AE減水剤 | --- | --- | --- | 0.13 | 35.1 | 23 | 50 | 0 | 9 | H30-X-004-02 | H30-X-004-02 | R3.3
1927 | 宇部港湾事務所 | 上部工 |  |  |  | Ｌ２ | 6 | RC | その他 | その他 | 3.97 | 1.2 | 5.32 | --- | 高炉B種 | AE減水剤 | --- | --- | --- | 0.09 | 31.1 | 26 | --- | 0 |  | H30-X-004-03 | H30-X-004-03 | R3.3
1928 | 宇部港湾事務所 | 上部工 |  |  |  | Ｌ２ | 6 | RC | その他 | その他 | 2.33 | 0.85 | 5.32 | --- | 高炉B種 | AE減水剤 | --- | --- | --- | 0.13 | 33.8 | 24 | --- | 0 | 5 | H30-X-004-04 | H30-X-004-04 | R3.3
1929 | 宇部港湾事務所 | 堤防・護岸 |  |  |  | 現場打コンクリート | 8 | RC | 擁壁 | その他 | 3.1 | 0.5 | 6 | --- | 高炉B種 |  | --- | --- | --- | --- | 17.1 | 30 | 56.5 | 0.15 | 15 | H29-W-001-01 | H29-W-001-01 | R3.3
1930 | 宇部港湾事務所 | 堤防・護岸 |  |  |  | 現場打コンクリート | 8 | RC | 擁壁 | その他 | 3.1 | 0.5 | 6 | --- | 高炉B種 |  | --- | --- | --- | --- | 17.4 | 30 | --- | 0.15 | 18 | H29-W-001-02 | H29-W-001-02 | R3.3
1931 | 宇部港湾事務所 | 護岸 |  |  |  | ①②スパン | 8 | RC | その他 | その他 | 3.6 | 3.3、3.6 | 5.56、4.55 | --- | 高炉B種 | AE減水剤 | --- | --- | 0.068 0.066 | 0.068 0.066 | 30.1 | 28 | 61.2 | 0 | 6 | H30-X-005-01 | H30-X-005-01 | R3.3
1932 | 宇部港湾事務所 | 護岸 |  |  |  | ③⑤⑦スパン | 7 | RC | その他 | その他 | 3.6 | 3.6 | 5.97～7.89 | --- | 高炉B種 | AE減水剤 | --- | --- | 0.066 | 0.066 | 30.2 | 26 | 53.5 | 0 | 15 | H30-X-005-02 | H30-X-005-02 | R3.3
1933 | 岩国土木建築事務所 | 橋梁下部工 |  |  |  | Ａ２橋台 | 12 | RC | 橋台 | 底版 | 2.6 | 5 | 10.5 | --- | 高炉B種 | AE減水剤 | --- | --- | --- | --- | 33.7 | 8 | 50.7 | 0 |  | H30-A-012-01 | H30-A-012-01 | R3.3
1934 | 岩国土木建築事務所 | 橋梁下部工 |  |  |  | Ａ２橋台 | 12 | RC | 橋台 | 底版 | 0.9 | 5 | 10.5 | --- | 普通 | AE減水剤 | --- | --- | --- | --- | 34.1 | 12 | 47.2 | 0 | 16 | H30-A-012-02 | H30-A-012-02 | R3.3
1935 | 岩国土木建築事務所 | 橋梁下部工 |  |  |  | Ａ２橋台 | 1 | RC | 橋台 | 底版 | 1 | 5 | 10.5 | --- | 普通 | AE減水剤 | --- | --- | --- | --- | 33.7 | 9 | 48.6 | 0 | 15 | H30-A-012-03 | H30-A-012-03 | R3.3
1936 | 岩国土木建築事務所 | 橋梁下部工 |  |  |  | Ａ２橋台 | 1 | RC | 橋台 | たて壁 | 2.7 | 5 | 10.5 | --- | 普通 | AE減水剤 | --- | --- | --- | --- | 25.8 | 10 | 59.3 | 0 | 15 | H30-A-012-04 | H30-A-012-04 | R3.3
1937 | 岩国土木建築事務所 | 橋梁下部工 |  |  |  | Ａ２橋台 | 2 | RC | 橋台 | たて壁 | 3 | 5 | 10.5 | --- | 普通 | AE減水剤 | --- | --- | --- | --- | 32.7 | 8 | 48.6 | 0 | 15 | H30-A-012-05 | H30-A-012-05 | R3.3
1938 | 岩国土木建築事務所 | 橋梁下部工 |  |  |  | Ａ２橋台 | 3 | RC | 橋台 | 胸壁 | 3.65 | 5 | 10.5 | --- | 普通 | AE減水剤 | --- | --- | --- | --- | 26.1 | 9 | 47.2 | 0 | 22 | H30-A-012-06 | H30-A-012-06 | R3.3
1939 | 岩国土木建築事務所 | ５号橋 |  |  |  | Ａ２橋台工 | 10 | 無筋構造 | その他 | その他 | 0.5 | 0.5 | 0.5 | --- | 高炉B種 | AE減水剤 | --- | --- | --- | --- | 29.4 | 24 | --- | 0 |  | H29-A-015-01 | H29-A-015-01 | R3.3
1940 | 岩国土木建築事務所 | ５号橋 |  |  |  | Ａ２橋台工 | 11 | 無筋構造 | その他 | その他 | 0.5 | 0.5 | 0.5 | --- | 高炉B種 | AE減水剤 | --- | --- | --- | --- | 29.6 | 11 | --- | 0 |  | H29-A-015-02 | H29-A-015-02 | R3.3
1941 | 岩国土木建築事務所 | ５号橋 |  |  |  | Ａ２橋台工 | 12 | RC | 橋台 | その他 | 5.5 |  | φ2.00 | --- | 高炉B種 | AE減水剤 | --- | --- | --- | --- | 34.2 | 11 | --- | 0 | 25 | H29-A-015-03 | H29-A-015-03 | R3.3
1942 | 岩国土木建築事務所 | ５号橋 |  |  |  | Ａ２橋台工 | 12 | RC | 橋台 | 底版 | 1.2 | 3.8 | 10.52 | --- | 高炉B種 | AE減水剤 | --- | --- | --- | --- | 33.4 | 12 | --- | 0 | 7 | H29-A-015-04 | H29-A-015-04 | R3.3
1943 | 岩国土木建築事務所 | ５号橋 |  |  |  | Ａ２橋台工 | 1 | RC | 橋台 | 底版 | 3 | 6.5 | 10.52 | --- | 普通 | AE減水剤 | --- | --- | --- | --- | 33.6 | 7 | 62.6 | 0 | 19 | H29-A-015-05 | H29-A-015-05 | R3.3
1944 | 岩国土木建築事務所 | ５号橋 |  |  |  | Ａ２橋台工 | 1 | RC | 橋台 | 底版 | 0.41 | 2 | 10.52 | --- | 普通 | AE減水剤 | --- | --- | --- | --- | 34.3 | 10 | --- | 0 | 3 | H29-A-015-06 | H29-A-015-06 | R3.3
1945 | 岩国土木建築事務所 | ５号橋 |  |  |  | Ａ２橋台工 | 1 | RC | 橋台 | 胸壁 | 4.21 | 0.7 | 10.52 | --- | 普通 | AE減水剤 | --- | 補強鉄筋Ｂ | 0.46 | 0.23 | 34.3 | 13 | 39 | 0 | 10 | H29-A-015-07 | H29-A-015-07 | R3.3
1946 | 柳井土木建築事務所 | 場所打ち函渠 |  |  |  | 1号ボックスカルバート | 5 | RC | ボックスカルバート | 側壁・頂版 | 2.3 | 0.4 | 3.8 | 4.1 | 高炉B種 | AE減水剤 | --- | --- | 0.6 | --- | 36.1 | 24 | 48.5 | 0 | 9 | H30-B-008-01 | H30-B-008-01 | R3.3
1947 | 柳井土木建築事務所 | 場所打ち函渠 |  |  |  | 1号ボックスカルバート | 6 | RC | ボックスカルバート | 側壁・頂版 | 2.3 | 0.4 | 3.8 | 4.1 | 高炉B種 | AE減水剤 | --- | --- | 0.6 | --- | 36 | 25 | --- | 0 | 23 | H30-B-008-02 | H30-B-008-02 | R3.3
1948 | 柳井土木建築事務所 | 場所打ち函渠 |  |  |  | 1号ボックスカルバート | 5 | RC | ボックスカルバート | 底版 | 0.4 | 0.4 | 3.8 | 4.1 | 高炉B種 | AE減水剤 | --- | --- | 0.6 | --- | 35 | 23 | --- | 0 |  | H30-B-008-03 | H30-B-008-03 | R3.3
1949 | 柳井土木建築事務所 | 場所打ち函渠 |  |  |  | 2号ボックスカルバート | 12 | RC | ボックスカルバート | 側壁・頂版 | 0.4 | 0.4 | 3.8 | 4 | 高炉B種 | AE減水剤 | --- | --- | 0.6 | --- | 35.7 | 16 | 30.7 | 0 |  | H30-B-008-04 | H30-B-008-04 | R3.3
1950 | 柳井土木建築事務所 | 場所打ち函渠 |  |  |  | 2号ボックスカルバート | 11 | RC | ボックスカルバート | 底版 | 0.4 | 0.4 | 3.8 | 4 | 高炉B種 | AE減水剤 | --- | --- | 0.6 | --- | 36.8 | 19 | --- | 0 |  | H30-B-008-05 | H30-B-008-05 | R3.3
1951 | 柳井土木建築事務所 | 場所打ち函渠 |  |  |  | 2号ボックスカルバート | 12 | RC | ボックスカルバート | 底版 | 0.4 | 0.4 | 3.8 | 4 | 高炉B種 | AE減水剤 | --- | --- | 0.6 | --- | 35.7 | 13 | --- | 0 |  | H30-B-008-06 | H30-B-008-06 | R3.3
1952 | 柳井土木建築事務所 | 場所打ち函渠 |  |  |  | 2号ボックスカルバート | 12 | RC | ボックスカルバート | 側壁・頂版 | 0.4 | 0.4 | 3.8 | 4.6 | 高炉B種 | AE減水剤 | --- | --- | 0.6 | --- | 35.4 | 12 | --- | 0 |  | H30-B-008-07 | H30-B-008-07 | R3.3
1953 | 柳井土木建築事務所 | 場所打ち函渠 |  |  |  | 2号ボックスカルバート | 11 | RC | ボックスカルバート | 底版 | 0.4 | 0.4 | 3.8 | 4 | 高炉B種 | AE減水剤 | --- | --- | 0.6 | --- | [5 empty] | H30-B-008-08 | H30-B-008-08 | R3.3
1954 | 柳井土木建築事務所 | 場所打ち函渠 |  |  |  | 2号ボックスカルバート | 12 | RC | ボックスカルバート | 側壁・頂版 | 0.4 | 0.4 | 3.8 | 4.6 | 高炉B種 | AE減水剤 | --- | --- | 0.6 | --- | 34.9 | 11 | --- | 0 |  | H30-B-008-09 | H30-B-008-09 | R3.3
1955 | 周南土木建築事務所 | 切戸大橋 上部工 |  |  |  | バイプレ方式PC単純中空床版桁 | 7 | RC | RC上部工 | その他 | 1.24-1.31 | 0.4 | 32.08 | 3.7-4.3 | 高炉B種 | AE減水剤 | 膨張剤 | --- | --- | --- | 41.1 | 29 | --- | 0 |  | H31-X-001-01 | H31-X-001-01 | R3.3
1956 | 周南土木建築事務所 | 切戸大橋 上部工 |  |  |  | バイプレ方式PC単純中空床版桁 | 7 | RC | RC上部工 | その他 | 1.24-1.31 | 0.4 | 32.08 | 3.7-4.3 | 高炉B種 | AE減水剤 | 膨張剤 | --- | --- | --- | 41.9 | 27 | --- | 0 | 1 | H31-X-001-02 | H31-X-001-02 | R3.3
1957 | 防府土木建築事務所 | 繁枝川 函渠ブロック(下流側) |  |  |  | 箱型函渠 | 1 | RC | ボックスカルバート | 側壁・頂版 | 4.8 | 1 | 8.18 | 5 | 高炉B種 | AE減水剤 | --- | --- | 0.28 | 0.27 | 35.6 | 11 | 38.1 | 0 | 78 | H30-B-009-01 | H30-B-009-01 | R3.3
1958 | 防府土木建築事務所 | 繁枝川 函渠ブロック(上流側) |  |  |  | 箱型函渠 | 12 | RC | ボックスカルバート | 側壁・頂版 | 4.8 | 1 | 10.74 | 5 | 高炉B種 | AE減水剤 | --- | --- | 0.28 | 0.27 | 37.9 | 20 | 41.1 | 0 | 61 | H30-B-009-02 | H30-B-009-02 | R3.3
1959 | 防府土木建築事務所 | 繁枝川 函渠ブロック(下流側) |  |  |  | 箱型函渠 | 11 | RC | ボックスカルバート | 底版 | 1.2 | 12 | 8.18 | 5 | 高炉B種 | AE減水剤 | --- | --- | --- | --- | 34.3 | 18 | 34.3 | 0 |  | H30-B-009-03 | H30-B-009-03 | R3.3
1960 | 防府土木建築事務所 | 繁枝川 函渠ブロック(上流側) |  |  |  | 箱型函渠 | 10 | RC | ボックスカルバート | 底版 | 1.2 | 12 | 10.74 | 5 | 高炉B種 | AE減水剤 | --- | --- | --- | --- | 37.9 | 20 | 34.4 | 0 |  | H30-B-009-04 | H30-B-009-04 | R3.3
1961 | 防府土木建築事務所 | 横曽根橋 上部工 |  |  |  | PC2径間連続中空床版橋 | 4 | PC | PC上部工 | その他 | 0.75 | 44 | 11.75 | --- | 早強 | AE減水剤 | --- | --- | 0.62 | 0.62 | 43.2 | 17 | --- | 0 |  | H31-X-002-01 | H31-X-002-01 | R3.3
1962 | 防府土木建築事務所 | 唐樋橋 県道江崎陶線 橋台 |  |  |  | Ａ-1/Ａ-2 | 1 | RC | 橋台 | たて壁 | 1.4 | 1.19 | 2.76 | --- | 普通 |  | --- | --- | --- | --- | 34.8 | 11 | 18.2 | 0 |  | H31-A-001-01 | H31-A-001-01 | R3.3
1963 | 防府土木建築事務所 | 湯田跨線橋拡幅部(上り線） |  |  |  | Ａ2橋台 | 12 | RC | 橋台 | 底版 | 1.5 | 4.5 | 5.5 | --- | 高炉B種 | AE減水剤 | --- | --- | 0.09 | 0.09 | 34 | 12 | --- | 0 |  | H31-A-002-01 | H31-A-002-01 | R3.3
1964 | 防府土木建築事務所 | 湯田跨線橋拡幅部(上り線） |  |  |  | Ａ2橋台 | 1 | RC | 橋台 | たて壁 | 2.7 | 1.55 | 5.3 | --- | 高炉B種 | AE減水剤 | --- | --- | 0.09 | 0.09 | 34.3 | 9 | --- | 0 | 28 | H31-A-002-02 | H31-A-002-02 | R3.3
1965 | 防府土木建築事務所 | 湯田跨線橋拡幅部(上り線） |  |  |  | Ａ2橋台 | 2 | RC | 橋台 | たて壁 | 2.2 | 1.55 | 5.3 | --- | 高炉B種 | AE減水剤 | --- | --- | 0.13 | 0.13 | 33.2 | 10 | --- | 0 | 12 | H31-A-002-03 | H31-A-002-03 | R3.3
1966 | 防府土木建築事務所 | 湯田跨線橋拡幅部(上り線） |  |  |  | Ａ2橋台 | 2 | RC | 橋台 | 胸壁 | 0.64 | 5.3 | 0.5 | --- | 高炉B種 | AE減水剤 | --- | --- | 0.39 | 0.39 | 36.2 | 10 | --- | 0 | 9 | H31-A-002-04 | H31-A-002-04 | R3.3
1967 | 宇部土木建築事務所 | ８号ボックスカルバート(仮称）№89+97.0 |  |  |  | ６ブロック | 12 | RC | ボックスカルバート | 底版 | 1.1 | 1.1 | 12 | --- | 高炉B種 | AE減水剤 | --- | --- | 0.16 | 0.16 | 35.1 | 9 | --- | 0 |  | H30-B-010-01 | H30-B-010-01 | R3.3
1968 | 宇部土木建築事務所 | ８号ボックスカルバート(仮称）№89+97.0 |  |  |  | ６ブロック | 1 | RC | ボックスカルバート | 側壁・頂版 | 6.2 | 1.1 | 12 | 4 | 高炉B種 | AE減水剤 | --- | --- | 0.17 | 0.17 | 34.5 | 11 | 38.4 | 0 | 37 | H30-B-010-02 | H30-B-010-02 | R3.3
1969 | 宇部土木建築事務所 | ８号ボックスカルバート(仮称）№89+97.0 |  |  |  | ５ブロック | 2 | RC | ボックスカルバート | 底版 | 1.1 | 1.1 | 12 | --- | 高炉B種 | AE減水剤 | --- | --- | 0.16 | 0.16 | 34.6 | 10 | --- | 0 |  | H30-B-010-03 | H30-B-010-03 | R3.3
1970 | 宇部土木建築事務所 | ８号ボックスカルバート(仮称）№89+97.0 |  |  |  | ７ブロック | 2 | RC | ボックスカルバート | 底版 | 1.1 | 1.1 | 12 | --- | 高炉B種 | AE減水剤 | --- | --- | 0.16 | 0.16 | 34.8 | 10 | --- | 0 |  | H30-B-010-04 | H30-B-010-04 | R3.3
1971 | 宇部土木建築事務所 | ８号ボックスカルバート(仮称）№89+97.0 |  |  |  | ５ブロック | 3 | RC | ボックスカルバート | 側壁・頂版 | 6 | 1.1 | 12 | 4 | 高炉B種 | AE減水剤 | --- | --- | 0.17 | 0.17 | 36.6 | 12 | 43.4 | 0 | 33 | H30-B-010-05 | H30-B-010-05 | R3.3
1972 | 宇部土木建築事務所 | ８号ボックスカルバート(仮称）№89+97.0 |  |  |  | ７ブロック | 3 | RC | ボックスカルバート | 側壁・頂版 | 6.2 | 1.1 | 12 | 4 | 高炉B種 | AE減水剤 | --- | --- | 0.19 | 0.19 | 37.6 | 13 | --- | 0 | 33 | H30-B-010-06 | H30-B-010-06 | R3.3
1973 | 宇部土木建築事務所 | ボックスカルバート |  |  |  | ボックスカルバート | 1 | RC | ボックスカルバート | 底版 | 1.1 | 1.1 | 12 | 4 | 高炉B種 |  | --- | --- | --- | --- | 37.5 | 9 |  | 0 |  | H30-B-011-01 | H30-B-011-01 | R3.3
1974 | 宇部土木建築事務所 | ボックスカルバート |  |  |  | ボックスカルバート | 1 | RC | ボックスカルバート | 底版 | 1.1 | 1.1 | 12 | 4 | 高炉B種 |  | --- | --- | --- | --- | 37.5 | 9 | 14 | 0 |  | H30-B-011-02 | H30-B-011-02 | R3.3
1975 | 宇部土木建築事務所 | ボックスカルバート |  |  |  | ボックスカルバート | 2 | RC | ボックスカルバート | 底版 | 1.1 | 1.1 | 12 | 4 | 高炉B種 |  | --- | --- | --- | --- | 35.7 | 11 | 15 | 0 |  | H30-B-011-03 | H30-B-011-03 | R3.3
1976 | 宇部土木建築事務所 | ボックスカルバート |  |  |  | ボックスカルバート | 4 | RC | ボックスカルバート | 側壁・頂版 | 6.22 | 1.1 | 12 | 4 | 高炉B種 |  | --- | --- | --- | --- | 34.4 | 17 | 23 | 0 |  | H30-B-011-04 | H30-B-011-04 | R3.3
1977 | 宇部土木建築事務所 | ボックスカルバート |  |  |  | ボックスカルバート | 5 | RC | ボックスカルバート | 側壁・頂版 | 6.22 | 1.1 | 12 | 4 | 高炉B種 |  | --- | --- | --- | --- | 36.1 | 16 | 23 | 0 |  | H30-B-011-05 | H30-B-011-05 | R3.3
1978 | 宇部土木建築事務所 | ボックスカルバート |  |  |  | ボックスカルバート | 5 | RC | ボックスカルバート | 側壁・頂版 | 6.22 | 1.1 | 12 | 4 | 高炉B種 |  | --- | --- | --- | --- | 36.7 | 21 | 26 | 0 |  | H30-B-011-06 | H30-B-011-06 | R3.3
1979 | 宇部土木建築事務所 | 函渠工(9号ボックスカルバート） |  |  |  | ボックスカルバート | 9 | RC | ボックスカルバート | その他 | 0.9 | 0.45 | 2 | --- | 高炉B種 | AE減水剤 | --- | --- | --- | --- | 33.6 | 28 | 28 | 0 | 38 | H30-B-012-01 | H30-B-012-01 | R3.3
1980 | 宇部土木建築事務所 | 函渠工(9号ボックスカルバート） |  |  |  | ボックスカルバート | 10 | RC | ボックスカルバート | 底版 | 0.45 | 0.45 | 9.69 | --- | 高炉B種 | AE減水剤 | --- | --- | --- | --- | 37.6 | 18 | 20 | 0 | 19 | H30-B-012-02 | H30-B-012-02 | R3.3
1981 | 宇部土木建築事務所 | 函渠工(9号ボックスカルバート） |  |  |  | ボックスカルバート | 12 | RC | ボックスカルバート | 底版 | 0.45 | 0.45 | 9.69 | 3.5 | 高炉B種 | AE減水剤 | --- | --- | --- | --- | 34.6 | 19 | 21 | 0 | 38 | H30-B-012-03 | H30-B-012-03 | R3.3
1982 | 宇部土木建築事務所 | 函渠工(9号ボックスカルバート） |  |  |  | ボックスカルバート | 11 | RC | ボックスカルバート | 側壁・頂版 | 4.1 | 0.35 | 9.69 | 3.5 | 高炉B種 | AE減水剤 | --- | --- | --- | --- | 35.1 | 14 | 24 | 0 | 22 | H30-B-012-04 | H30-B-012-04 | R3.3
1983 | 宇部土木建築事務所 | 函渠工(9号ボックスカルバート） |  |  |  | ボックスカルバート | 12 | RC | ボックスカルバート | 側壁・頂版 | 4.1 | 0.35 | 9.69 | 3.5 | 高炉B種 | AE減水剤 | --- | --- | --- | --- | 35.3 | 10 | 20.4 | 0 | 38 | H30-B-012-05 | H30-B-012-05 | R3.3
1984 | 萩土木建築事務所 | 場所打ち函渠工 |  |  |  | ２号函渠工 | 10 | RC | ボックスカルバート | 底版 | 1.1 | 1.1 | 13.99 | 4.66 | 高炉B種 | AE減水剤 | --- | --- | --- | --- | 32.5 | 22 |  | 0 | 不明 | H31-B-001-01 | H31-B-001-01 | R3.3
1985 | 萩土木建築事務所 | 場所打ち函渠工 |  |  |  | ２号函渠工 | 11 | RC | ボックスカルバート | 側壁 | 4.6 | 1 | 13.99 | 4.66 | 高炉B種 | AE減水剤 | --- | --- | --- | --- | 32.9 | 12 | 48.2 | 0 | 31 | H31-B-001-02 | H31-B-001-02 | R3.3
1986 | 萩土木建築事務所 | 場所打ち函渠工 |  |  |  | ２号函渠工 | 12 | RC | ボックスカルバート | 頂版 | 1.15 | 0.9 | 13.99 | 4.66 | 高炉B種 | AE減水剤 | --- | --- | --- | --- | 29.5 | 13 | 26 | 0.2 | 13 | H31-B-001-03 | H31-B-001-03 | R3.3
1987 | 萩土木建築事務所 | 場所打ち函渠工 |  |  |  | ２号函渠工 | 12 | RC | ボックスカルバート | その他 | 1.7 | 0.4 | 13.49 | --- | 高炉B種 | AE減水剤 | --- | --- | --- | --- | 31.2 | 15 |  | 0 | 71 | H31-B-001-04 | H31-B-001-04 | R3.3
1988 | 萩土木建築事務所 | 場所打ち函渠工 |  |  |  | ２号函渠工 | 1 | RC | ボックスカルバート | 側壁 | 4.55 | 1 | 13.49 | 4.5 | 高炉B種 | AE減水剤 | --- | --- | --- | --- | 32.4 | 12 | 42.8 | 0 | 49 | H31-B-001-05 | H31-B-001-05 | R3.3
1989 | 萩土木建築事務所 | 場所打ち函渠工 |  |  |  | ２号函渠工 | 1 | RC | ボックスカルバート | 頂版 | 1.15 | 0.9 | 13.49 | 4.5 | 高炉B種 | AE減水剤 | --- | --- | --- | --- | 33.8 | 11 | 27.4 | 0 | 8 | H31-B-001-06 | H31-B-001-06 | R3.3
1990 | 萩土木建築事務所 | 場所打ち函渠工 |  |  |  | ２号函渠工 | 2 | RC | ボックスカルバート | その他 | 1.7 | 0.4 | 13.99 | --- | 高炉B種 | AE減水剤 | --- | --- | --- | --- | 31.8 | 13 |  | 0.2 | 71 | H31-B-001-07 | H31-B-001-07 | R3.3
1991 | 萩土木建築事務所 | 場所打ち函渠工 |  |  |  | ２号函渠工 | 12 | RC | ボックスカルバート | 底版 | 1.1 | 1.1 | 13.49 | --- | 高炉B種 | AE減水剤 | --- | --- | --- | --- | 31.3 | 15 |  | 0 |  | H31-B-001-08 | H31-B-001-08 | R3.3
1992 | 萩土木建築事務所 | ４号橋(仮称)A1橋台(逆T式橋台、深礎杭基礎） |  |  |  | Ａ１橋台 | 8 | RC | 橋台 | 底版 | 2.5 | 8.5 | 16.3 | --- | 高炉B種 | AE減水剤 | --- | --- | --- | --- | 32.2 | 29.2 |  | 0.1 |  | H30-A-013-01 | H30-A-013-01 | R3.3
1993 | 萩土木建築事務所 | ４号橋(仮称)A1橋台(逆T式橋台、深礎杭基礎） |  |  |  | Ａ１橋台 | 9 | RC | 橋台 | 底版 | 1.25 | 8.5 | 16.3 | --- | 高炉B種 | AE減水剤 | --- | --- | --- | --- | 33.1 | 27.2 |  | 0.9 | 22 | H30-A-013-02 | H30-A-013-02 | R3.3
1994 | 萩土木建築事務所 | ４号橋(仮称)A1橋台(逆T式橋台、深礎杭基礎） |  |  |  | Ａ１橋台 | 9 | RC | 橋台 | 底版 | 1.25 | 8.5 | 16.3 | --- | 高炉B種 | AE減水剤 | --- | --- | --- | --- | 34 | 28.5 |  | 0.45 | 13 | H30-A-013-03 | H30-A-013-03 | R3.3
1995 | 萩土木建築事務所 | ４号橋(仮称)A1橋台(逆T式橋台、深礎杭基礎） |  |  |  | Ａ１橋台 | 9 | RC | 橋台 | たて壁 | 1.52 | 2.5 | 16.3 | --- | 高炉B種 | AE減水剤 | --- | 補強鉄筋Ａ | 0.31 | 0.13 | 33.4 | 26 | 55.4 | 0.15 | 10 | H30-A-013-04 | H30-A-013-04 | R3.3
1996 | 萩土木建築事務所 | ４号橋(仮称)A1橋台(逆T式橋台、深礎杭基礎） |  |  |  | Ａ１橋台 | 10 | RC | 橋台 | 胸壁 | 3.42 | 0.5 | 16.3 | --- | 高炉B種 | AE減水剤 | --- | 補強鉄筋Ｂ | 0.65 | 0.33 | 不明 | 18.5 | 39.8 | 0 | 21 | H30-A-013-05 | H30-A-013-05 | R3.3
1997 | 萩土木建築事務所 | ４号橋（仮称） |  |  |  | Ａ２橋台 | 12 | RC | 橋台 | たて壁 | 2.17 | 2.5 | 16.4 | --- | 高炉B種 | AE減水剤 | --- | 補強鉄筋Ａ | 0.32 | 0.12 | 32 | 15.4 | 51.3 | 0.25 | 18 | H31-A-003-01 | H31-A-003-01 | R3.3
1998 | 萩土木建築事務所 | ４号橋（仮称） |  |  |  | Ａ２橋台 | 1 | RC | 橋台 | 胸壁 | 3.33 | 0.5 | 16.4 | --- | 高炉B種 | AE減水剤 | --- | 補強鉄筋Ｂ | 0.67 | 0.33 | 不明 | 9.5 | 25.6 | 0 | 34 | H31-A-003-02 | H31-A-003-02 | R3.3
1999 | 下関土木建築事務所 | 粟野橋 A1橋台（逆T式橋台） |  |  |  | Ａ１橋台 | 3 | RC | 橋台 | 底版 | 1.9 | 7 | 10.9 | --- | 高炉B種 | AE減水剤 | --- | --- | --- | --- | 36.1 | 10 | 57.4 | 0 |  | R3-A-001-01 | R3-A-001-01 | R6.3
2000 | 下関土木建築事務所 | 粟野橋 A1橋台（逆T式橋台） |  |  |  | Ａ１橋台 | 3 | RC | 橋台 | たて壁 | 2.7 | 2.65 | 10.87 | --- | 高炉B種 | AE減水剤 | --- | 補強鉄筋Ａ+Ｂ | 0.3 | 0.04 | 38.2 | 15 | 61.8 | 0 | 20 | R3-A-001-02 | R3-A-001-02 | R6.3
2001 | 下関土木建築事務所 | 粟野橋 A1橋台（逆T式橋台） |  |  |  | Ａ１橋台 | 4 | RC | 橋台 | たて壁 | 2.44 | 2.65 | 10.87 | --- | 高炉B種 | AE減水剤 | --- | 補強鉄筋Ａ+Ｂ | 0.35 | 0.07 | 37.5 | 20 | 59.9 | 0 | 32 | R3-A-001-03 | R3-A-001-03 | R6.3
2002 | 下関土木建築事務所 | 粟野橋 A1橋台（逆T式橋台） |  |  |  | Ａ１橋台 | 5 | RC | 橋台 | 胸壁 | 2.6 | 0.6 | 10.87 | --- | 高炉B種 | AE減水剤 | --- | 補強鉄筋Ａ+Ｂ | 0.7 | 0.26 | 35.9 | 19 | 46.1 | 0 | 22 | R3-A-001-04 | R3-A-001-04 | R6.3
2003 | 下関土木建築事務所 | 粟野橋 A2橋台（逆T式橋台） |  |  |  | Ａ２橋台 | 3 | RC | 橋台 | 底版 | 1.9 | 6.8 | 10.7 | --- | 高炉B種 | AE減水剤 | --- | --- | --- | --- | 38.1 | 13 | 48.2 | 0 |  | R2-A-001-01 | R2-A-001-01 | R6.3
2004 | 下関土木建築事務所 | 粟野橋 A2橋台（逆T式橋台） |  |  |  | Ａ２橋台 | 4 | RC | 橋台 | たて壁 | 2.7 | 2.65 | 10.66 | --- | 高炉B種 | AE減水剤 | --- | 補強鉄筋Ａ+Ｂ | 0.31 | 0.04 | 37.9 | 19 | 64.8 | 0 | 19 | R2-A-001-02 | R2-A-001-02 | R6.3
2005 | 下関土木建築事務所 | 粟野橋 A2橋台（逆T式橋台） |  |  |  | Ａ２橋台 | 4 | RC | 橋台 | たて壁 | 1.81 | 2.65 | 10.66 | --- | 高炉B種 | AE減水剤 | --- | 補強鉄筋Ａ+Ｂ | 0.35 | 0.08 | 35.1 | 19 | 60.5 | 0 | 27 | R2-A-001-03 | R2-A-001-03 | R6.3
2006 | 下関土木建築事務所 | 粟野橋 A2橋台（逆T式橋台） |  |  |  | Ａ２橋台 | 5 | RC | 橋台 | 胸壁 | 2.6 | 0.6 | 10.66 | --- | 高炉B種 | AE減水剤 | --- | 補強鉄筋Ａ+Ｂ | 0.7 | 0.26 | 37 | 25 | 50.2 | 0 | 14 | R2-A-001-04 | R2-A-001-04 | R6.3
2007 | 下関土木建築事務所 | 粟野橋 P1橋脚（壁式橋脚） |  |  |  | Ｐ１橋脚 | 1 | RC | 橋脚 | 底版 | 1.9 | 2.5 | 10.5 | --- | 高炉B種 | AE減水剤 | --- | --- | 0.29 | 0.29 | 36.2 | 14 | --- | 0 |  | H31-P-001-01 | H31-P-001-01 | R6.3
2008 | 下関土木建築事務所 | 粟野橋 P1橋脚（壁式橋脚） |  |  |  | Ｐ１橋脚 | 2 | RC | 橋脚 | たて壁 | 3.6 | 2.5 | 10.5 | --- | 高炉B種 | AE減水剤 | --- | --- | 0.29 | 0.29 | 36 | 10 | 55.4 | 0.06 | 13 | H31-P-001-02 | H31-P-001-02 | R6.3
2009 | 下関土木建築事務所 | 粟野橋 P1橋脚（壁式橋脚） |  |  |  | Ｐ１橋脚 | 2 | RC | 橋脚 | たて壁 | 3.6 | 2.5 | 10.5 | --- | 高炉B種 | AE減水剤 | --- | --- | 0.29 | 0.29 | 37.1 | 13 | 55.2 | 0 | 11 | H31-P-001-03 | H31-P-001-03 | R6.3
2010 | 下関土木建築事務所 | 粟野橋 P1橋脚（壁式橋脚） |  |  |  | Ｐ１橋脚 | 3 | RC | 橋脚 | たて壁 | 3.6 | 2.5 | 10.5 | --- | 高炉B種 | AE減水剤 | --- | --- | 0.29 | 0.29 | 38.3 | 15 | 59.6 | 0.08 | 13 | H31-P-001-04 | H31-P-001-04 | R6.3
2011 | 下関土木建築事務所 | 場所打函渠 |  | 34°14′30" | 131°8′8" | ボックスカルバート | 3 | RC | ボックスカルバート | 側壁・頂版 | 2.2 | 0.4 | 11.9 | --- | 高炉B種 | AE減水剤 | --- | --- | --- | --- | 33.8 | 15 | 32.1 | 0 | 20 | R3-B-001-01 | R3-B-001-01 | R6.3
2012 | 下関土木建築事務所 | 場所打函渠 |  | 34°14′30" | 131°8′8" | ボックスカルバート | 11 | RC | ボックスカルバート | 側壁・頂版 | 2.2 | 0.4 | 11.9 | 3.97 | 高炉B種 | AE減水剤 | --- | --- | --- | --- | 33.9 | 17 | 28.9 | 0 | 19 | R3-B-001-02 | R3-B-001-02 | R6.3
2013 | 下関土木建築事務所 | 場所打函渠 |  | 34°14′30" | 131°8′8" | ボックスカルバート | 11 | RC | ボックスカルバート | 側壁・頂版 | 2.2 | 0.4 | 11.9 | 3.97 | 高炉B種 | AE減水剤 | --- | --- | --- | --- | 33.2 | 14 | 29.6 | 0 | 23 | R3-B-001-03 | R3-B-001-03 | R6.3
2014 | 下関土木建築事務所 | 場所打函渠 |  | 34°14′30" | 131°8′8" | ボックスカルバート | 11 | RC | ボックスカルバート | 側壁・頂版 | 2.2 | 0.4 | 11.9 | 3.97 | 高炉B種 | AE減水剤 | --- | --- | --- | --- | 33.2 | 14 | 29.7 | 0 | 23 | R3-B-001-04 | R3-B-001-04 | R6.3
2015 | 宇部土木建築事務所 | 2号橋 |  | 34°17’06.05308” | 131°21’23.45044” | A1橋台工 | 9 | RC | 橋台 | 底版 | 1.9 | 5.4 | 12.9 | --- | 高炉B種 | AE減水剤 | --- | --- | --- | --- | 34.3 | 29 | 53 | 0 |  | R4-A-001-01 | R4-A-001-01 | R6.3
2016 | 宇部土木建築事務所 | 2号橋 |  | 34°17’06.05308” | 131°21’23.45044” | A1橋台工 | 10 | RC | 橋台 | たて壁 | 3.21 | 2.7 | 12.9 | --- | 高炉B種 | AE減水剤 | --- | 補強鉄筋Ａ+Ｂ | 0.33 | 0.39 | 35.5 | 16 | 55.8 | 0.08 | 43 | R4-A-001-02 | R4-A-001-02 | R6.3
2017 | 宇部土木建築事務所 | 2号橋 |  | 34°17’06.05308” | 131°21’23.45044” | A1橋台工 | 11 | RC | 橋台 | 胸壁 | 3.77 | 0.75 | 12.9 | --- | 高炉B種 | AE減水剤 | --- | --- | --- | --- | 31.8 | 17 | 45.2 | 0 | 15 | R4-A-001-03 | R4-A-001-03 | R6.3
2018 | 宇部土木建築事務所 | 橋脚 |  |  |  | P3橋脚 | 12 | RC | 橋脚 | 側壁 | 3.5 | 3.5 | 6.5 | --- | 高炉B種 | AE減水剤 | --- | --- | --- | 0.39 | 32.4 | 10 | 43.6 | 0 | 7 | H31-P-002-01 | H31-P-002-01 | R6.3
2019 | 宇部土木建築事務所 | 橋脚 |  |  |  | P3橋脚 | 12 | RC | 橋脚 | 側壁 | 3.5 | 3.5 | 6.5 | --- | 高炉B種 | AE減水剤 | --- | --- | --- | 0.38 | 35.2 | 8 | 41.1 | 0 | 11 | H31-P-002-02 | H31-P-002-02 | R6.3
2020 | 宇部土木建築事務所 | 橋脚 |  |  |  | P3橋脚 | 1 | RC | 橋脚 | 側壁 | 3.5 | 3.5 | 6.5 | --- | 高炉B種 | AE減水剤 | --- | --- | --- | 0.38 | 31.9 | 9 | 41 | 0 | 24 | H31-P-002-03 | H31-P-002-03 | R6.3
2021 | 宇部土木建築事務所 | 橋脚 |  |  |  | P3橋脚 | 2 | RC | 橋脚 | 側壁 | 3.59 | 3.5 | 6.5 | --- | 高炉B種 | AE減水剤 | --- | --- | --- | 0.66 | 38 | 12 | 42.6 | 0 | 38 | H31-P-002-04 | H31-P-002-04 | R6.3
2022 | 宇部土木建築事務所 | P1橋脚工 |  | 34°30′10" | 131°37′00" | 底版 | 3 | RC | 橋脚 | 底版 | 2.3 | 7 | 7.5 | --- | 高炉B種 | AE減水剤 | --- | --- | 0.46 | 0.46 | 33.9 | 15 | --- | 0 |  | H31-P-003-01 | H31-P-003-01 | R6.3
2023 | 宇部土木建築事務所 | P1橋脚工 |  | 34°30′10" | 131°37′00" | 柱 | 4 | RC | 橋脚 | 柱 | 4.2 | 2.5 | 6.5 | --- | 高炉B種 | AE減水剤 | --- | --- | 0.26 | 0.26 | 36.5 | 15 | 58.7 | 0 | 9 | H31-P-003-02 | H31-P-003-02 | R6.3
2024 | 宇部土木建築事務所 | P1橋脚工 |  | 34°30′10" | 131°37′00" | 柱 | 4 | RC | 橋脚 | 柱 | 3.6 | 2.5 | 6.5 | --- | 高炉B種 | AE減水剤 | --- | --- | 0.26 | 0.26 | 34.8 | 14 | --- | 0 | 15 | H31-P-003-03 | H31-P-003-03 | R6.3
2025 | 宇部土木建築事務所 | P1橋脚工 |  | 34°30′10" | 131°37′00" | 柱 | 5 | RC | 橋脚 | 柱 | 3.6 | 2.5 | 6.5 | --- | 高炉B種 | AE減水剤 | --- | --- | 0.26 | 0.26 | 35.2 | 19 | --- | 0 | 14 | H31-P-003-04 | H31-P-003-04 | R6.3
2026 | 宇部土木建築事務所 | P1橋脚工 |  | 34°30′10" | 131°37′00" | 梁 | 5 | RC | 橋脚 | 柱 | 2.8 | 2.5 | 12.5 | --- | 高炉B種 | AE減水剤 | --- | --- | 0.66 | 0.66 | 34.3 | 22 | --- | 0 | 22 | H31-P-003-05 | H31-P-003-05 | R6.3
2027 | 宇部土木建築事務所 | 3号橋 |  |  |  | 橋梁下部工 | 1 | RC | 橋台 | たて壁 | 4 | 2.4 | 12.7 | --- | 普通 | AE減水剤 | --- | 補強鉄筋Ｂ | --- | 0.37 | 36.5 | 8 | 30.9 | 0.15 | 35 | R2-A-002-01 | R2-A-002-01 | R6.3
2028 | 宇部土木建築事務所 | 3号橋 |  |  |  | 橋梁下部工 | 1 | RC | 橋台 | たて壁 | 4 | 0.7 | 12.7 | --- | 普通 | AE減水剤 | --- | 補強鉄筋Ｂ | --- | 0.41 | 36.5 | 8 | 30.9 | 0.15 | 35 | R2-A-002-02 | R2-A-002-02 | R6.3
2029 | 宇部土木建築事務所 | 3号橋 |  |  |  | 橋梁下部工 | 3 | RC | 橋台 | たて壁 | 3.6 | 2.4 | 12.7 | --- | 普通 | AE減水剤 | --- | --- | --- | 0.4 | 37.9 | 14 | 52.3 | 0.1 | 64 | R2-A-002-03 | R2-A-002-03 | R6.3
2030 | 宇部土木建築事務所 | 3号橋 |  |  |  | 橋梁下部工 | 3 | RC | 橋台 | たて壁 | 3.6 | 0.7 | 12.7 | --- | 普通 | AE減水剤 | --- | --- | --- | 0.41 | 37.9 | 14 | 52.3 | 0.1 | 64 | R2-A-002-04 | R2-A-002-04 | R6.3
2031 | 宇部土木建築事務所 | 3号橋 |  |  |  | 橋梁下部工 | 4 | RC | 橋台 | たて壁 | 3 | 2.4 | 12.7 | --- | 普通 | AE減水剤 | --- | 補強鉄筋Ｂ | --- | 0.47 | 34.8 | 12 | 51.1 | 0.06 | 20 | R2-A-002-05 | R2-A-002-05 | R6.3
2032 | 宇部土木建築事務所 | 3号橋 |  |  |  | 橋梁下部工 | 4 | RC | 橋台 | たて壁 | 3 | 0.7 | 12.7 | --- | 普通 | AE減水剤 | --- | 補強鉄筋Ｂ | --- | 0.41 | 34.8 | 12 | 51.1 | 0.06 | 20 | R2-A-002-06 | R2-A-002-06 | R6.3
2033 | 宇部土木建築事務所 | 3号橋 |  |  |  | 橋梁下部工 | 5 | RC | 橋台 | たて壁 | 1.42 | 2.4 | 12.7 | --- | 普通 | AE減水剤 | --- | 補強鉄筋Ｂ | --- | 0.4 | 34.2 | 18 | 37.3 | 0.1 | 16 | R2-A-002-07 | R2-A-002-07 | R6.3
2034 | 宇部土木建築事務所 | 3号橋 |  |  |  | 橋梁下部工 | 5 | RC | 橋台 | たて壁 | 3.03 | 0.7 | 12.7 | --- | 普通 | AE減水剤 | --- | 補強鉄筋Ｂ | --- | 0.38 | 34.2 | 18 | 37.3 | 0.1 | 16 | R2-A-002-08 | R2-A-002-08 | R6.3
2035 | 宇部土木建築事務所 | 3号橋 |  |  |  | 橋梁下部工 | 5 | RC | 橋台 | 胸壁 | 3.03 | 0.5 | 12.7 | --- | 普通 | AE減水剤 | --- | --- | --- | 1.26 | 34.2 | 21 | 37.3 | 0.2 | 30 | R2-A-002-09 | R2-A-002-09 | R6.3
2036 | 宇部土木建築事務所 | ボックスカルバート |  |  |  | ボックスカルバート | 11 | RC | ボックスカルバート | 底版 | 0.7 | 9 | 5.4 | 4.5 | 高炉B種 | AE減水剤 | --- | --- | --- | 0.24 | 36.7 | 18 | 29.4 | 0 |  | R3-B-002-01 | R3-B-002-01 | R6.3
2037 | 宇部土木建築事務所 | ボックスカルバート |  |  |  | ボックスカルバート | 12 | RC | ボックスカルバート | 側壁・頂版 | 5.8 | 9 | 5.4 | 4.5 | 高炉B種 | AE減水剤 | --- | --- | 0.37 | 0.23 | 39.5 | 7 | 26.7 | 0 | 56 | R3-B-002-02 | R3-B-002-02 | R6.3
2038 | 宇部土木建築事務所 | 現場打函渠工 |  |  |  | ボックスカルバート | 10 | RC | ボックスカルバート | 底版 | 0.7 | 5.4 | 7 | 3.5 | 高炉B種 | AE減水剤 | --- | --- | --- | 0.23 | 35.4 | 16 | 31.1 | 0 |  | R3-B-003-01 | R3-B-003-01 | R6.3
2039 | 宇部土木建築事務所 | 現場打函渠工 |  |  |  | ボックスカルバート | 10 | RC | ボックスカルバート | 底版 | 0.7 | 5.4 | 9 | 3.5 | 高炉B種 | AE減水剤 | --- | --- | --- | 0.24 | 35.4 | 16 | 31.1 | 0 |  | R3-B-003-02 | R3-B-003-02 | R6.3
2040 | 宇部土木建築事務所 | 現場打函渠工 |  |  |  | ボックスカルバート | 12 | RC | ボックスカルバート | 側壁 | 5.2 | 0.7 | 9 | 3.5 | 高炉B種 | AE減水剤 | --- | 補強鉄筋Ａ | 0.36 | 0.22 | 35.7 | 11 | 33.1 | 0 | 37 | R3-B-003-03 | R3-B-003-03 | R6.3
2041 | 宇部土木建築事務所 | 現場打函渠工 |  |  |  | ボックスカルバート | 12 | RC | ボックスカルバート | 頂版 | 0.6 | 5.4 | 9 | 3.5 | 高炉B種 | AE減水剤 | --- | 補強鉄筋Ａ | 0.34 | 0.28 | 35.9 | 13 | 33.3 | 0 | 37 | R3-B-003-04 | R3-B-003-04 | R6.3
2042 | 宇部土木建築事務所 | 現場打函渠工 |  |  |  | ボックスカルバート | 12 | RC | ボックスカルバート | 側壁 | 5.2 | 0.7 | 9 | 3.5 | 高炉B種 | AE減水剤 | --- | 補強鉄筋Ａ | 0.36 | 0.22 | 38 | 13 | 32.6 | 0 | 48 | R3-B-003-05 | R3-B-003-05 | R6.3
2043 | 宇部土木建築事務所 | 現場打函渠工 |  |  |  | ボックスカルバート | 12 | RC | ボックスカルバート | 頂版 | 0.6 | 5.4 | 9 | 3.5 | 高炉B種 | AE減水剤 | --- | 補強鉄筋Ａ | 0.34 | 0.28 | 35.9 | 13 | 35.9 | 0 | 48 | R3-B-003-06 | R3-B-003-06 | R6.3
2044 | 岩国土木建築事務所 | 岩国玖珂線（仮）5号橋A2橋台 |  |  |  | フーチング | 8 | RC | 橋台 | 底版 | 2 | 10.5 | 14.3 | --- | 高炉B種 | AE減水剤 | --- | --- | --- | --- | 30.8 | 29 | 73.9 | 0 |  | R4-A-002-01 | R4-A-002-01 | R6.3
2045 | 岩国土木建築事務所 | 岩国玖珂線（仮）5号橋A2橋台 |  |  |  | たて壁 | 10 | RC | 橋台 | たて壁 | 2.7 | 2.1 | 12.1 | --- | 高炉B種 | AE減水剤 | --- | 補強鉄筋Ａ | 0.3 | 0.21 | 30.1 | 25 | 53.5 | 0 | 57 | R4-A-002-02 | R4-A-002-02 | R6.3
2046 | 岩国土木建築事務所 | 岩国玖珂線（仮）5号橋A2橋台 |  |  |  | たて壁 | 11 | RC | 橋台 | たて壁 | 2.7 | 2.1 | 12.1 | --- | 高炉B種 | AE減水剤 | --- | 補強鉄筋Ａ | 0.3 | 0.22 | 32.7 | 16 | --- | 0 | 28 | R4-A-002-03 | R4-A-002-03 | R6.3
2047 | 岩国土木建築事務所 | 岩国玖珂線（仮）5号橋A2橋台 |  |  |  | たて壁 | 11 | RC | 橋台 | たて壁 | 2.3 | 2.1 | 12.1 | --- | 高炉B種 | AE減水剤 | --- | 補強鉄筋Ａ | 0.3 | 0.21 | 30.3 | 14 | --- | 0 | 20 | R4-A-002-04 | R4-A-002-04 | R6.3
2048 | 岩国土木建築事務所 | 岩国玖珂線（仮）5号橋A2橋台 |  |  |  | パラペット | 12 | RC | 橋台 | 胸壁 | 2.5 | 0.6 | 12.1 | --- | 高炉B種 | AE減水剤 | --- | --- | --- | --- | 31.5 | 7 | --- | 0 | 31 | R4-A-002-05 | R4-A-002-05 | R6.3
2049 | 長門土木建築事務所 | 七重橋上部工 |  |  |  | ポストテンション方式単純箱桁橋 | 4 | PC | PC上部工 | その他 | 1.75 | 2.2 | 42.3 | --- | 普通 | AE減水剤 | --- | --- | --- | --- | 43.6 | 17 | 62.5 | 0 |  | H31-X-003-01 | H31-X-003-01 | R6.3
2050 | 長門土木建築事務所 | 七重橋上部工 |  |  |  | ポストテンション方式単純箱桁橋 | 5 | PC | PC上部工 | その他 | 0.45 | 2.2 | 42.3 | --- | 普通 | AE減水剤 | 膨張材 | --- | --- | --- | 45.9 | 21 | --- | 0 | 21 | H31-X-003-02 | H31-X-003-02 | R6.3
2051 | 萩土木建築事務所 | 4号橋 |  |  |  | P1橋脚 | 4 | RC | 橋脚 | 柱 | 4.55 | 2.5 | 6 | --- | 高炉B種 | AE減水剤 | --- | --- | --- | --- | 32.4 | 13 | 56.9 | 0 | 8 | H31-P-004-01 | H31-P-004-01 | R6.3
2052 | 萩土木建築事務所 | 4号橋 |  |  |  | P1橋脚 | 5 | RC | 橋脚 | 柱 | 4.5 | 2.5 | 6 | --- | 高炉B種 | AE減水剤 | --- | --- | --- | --- | 33.9 | 21 | 65.5 | 0 | 30 | H31-P-004-02 | H31-P-004-02 | R6.3
2053 | 萩土木建築事務所 | 4号橋 |  |  |  | P1橋脚 | 6 | RC | 橋脚 | 柱 | 3.6 | 2.5 | 6 | --- | 高炉B種 | AE減水剤 | --- | --- | --- | --- | 19.4 | 25 | 66.1 | 0 | 25 | H31-P-004-03 | H31-P-004-03 | R6.3
2054 | 萩土木建築事務所 | 4号橋 |  |  |  | P1橋脚 | 6 | RC | 橋脚 | その他 | 3.65 | 2.5 | 16.5 | --- | 高炉B種 | AE減水剤 | --- | --- | --- | --- | 31.2 | 18 | --- | 0.1 | 14 | H31-P-004-04 | H31-P-004-04 | R6.3
2055 | 萩土木建築事務所 | 9号橋(仮称) A1橋台(逆T式橋台、直接基礎) |  | 34°19′33" | 131°23′31" | A1橋台 | 4 | RC | 橋台 | 底版 | 1.8 | 7 | 4.65 | --- | 高炉B種 | 高性能AE | --- | --- | --- | --- | 34.2 | 15 | 50.8 | 0 |  | H31-A-004-01 | H31-A-004-01 | R6.3
2056 | 萩土木建築事務所 | 9号橋(仮称) A1橋台(逆T式橋台、直接基礎) |  | 34°19′33" | 131°23′31" | A1橋台 | 5 | RC | 橋台 | たて壁 | 1.5 | 2.2 | 3.31 | --- | 高炉B種 | 高性能AE | --- | 補強鉄筋Ａ | 0.06 | 0.32 | 35.2 | 20 | 56.8 | 0 | 16 | H31-A-004-02 | H31-A-004-02 | R6.3
2057 | 萩土木建築事務所 | 9号橋(仮称) A1橋台(逆T式橋台、直接基礎) |  | 34°19′33" | 131°23′31" | A1橋台 | 5 | RC | 橋台 | 底版 | 1.8 | 7 | 4.65 | --- | 高炉B種 | 高性能AE | --- | --- | --- | --- | 35.2 | 20 | 56.8 | 0.15 | 16 | H31-A-004-03 | H31-A-004-03 | R6.3
2058 | 萩土木建築事務所 | 9号橋(仮称) A1橋台(逆T式橋台、直接基礎) |  | 34°19′33" | 131°23′31" | A1橋台 | 5 | RC | 橋台 | たて壁 | 1.5 | 2.2 | 7.56 | --- | 高炉B種 | 高性能AE | --- | 補強鉄筋Ａ | 0.32 | 0.06 | 34.4 | 19 | 57.8 | 0 | 14 | H31-A-004-04 | H31-A-004-04 | R6.3
2059 | 萩土木建築事務所 | 9号橋(仮称) A1橋台(逆T式橋台、直接基礎) |  | 34°19′33" | 131°23′31" | A1橋台 | 5 | RC | 橋台 | 底版 | 1.8 | 7 | 5.14 | --- | 高炉B種 | 高性能AE | --- | --- | --- | --- | 34.4 | 19 | 57.8 | 0 | 14 | H31-A-004-05 | H31-A-004-05 | R6.3
2060 | 萩土木建築事務所 | 9号橋(仮称) A1橋台(逆T式橋台、直接基礎) |  | 34°19′33" | 131°23′31" | A1橋台 | 6 | RC | 橋台 | たて壁 | 3.1 | 2.2 | 12.7 | --- | 高炉B種 | 高性能AE | --- | 補強鉄筋Ａ | 0.34 | 0.09 | 36.1 | 24 | 65.9 | 0 | 17 | H31-A-004-06 | H31-A-004-06 | R6.3
2061 | 萩土木建築事務所 | 9号橋(仮称) A1橋台(逆T式橋台、直接基礎) |  | 34°19′33" | 131°23′31" | A1橋台 | 6 | RC | 橋台 | 胸壁 | 2.86 | 0.5 | 12.7 | --- | 高炉B種 | 高性能AE | --- | --- | 0.36 | 0.36 | 24.5 | 27 | 52.6 | 0.25 | 16 | H31-A-004-07 | H31-A-004-07 | R6.3
2062 | 萩土木建築事務所 | 9号橋(仮称) A2橋台(逆T式橋台、組杭深礎基礎) |  | 34°19′33" | 131°23′31" | A2橋台 | 3 | RC | 橋台 | 底版 | 1.5 | 10 | 6.35 | --- | 高炉B種 | AE減水剤 | --- | --- | --- | --- | 33.8 | 11 | 46.1 | 0 |  | H31-A-005-01 | H31-A-005-01 | R6.3
2063 | 萩土木建築事務所 | 9号橋(仮称) A2橋台(逆T式橋台、組杭深礎基礎) |  | 34°19′33" | 131°23′31" | A2橋台 | 3 | RC | 橋台 | 底版 | 1.5 | 10 | 6.8 | --- | 高炉B種 | 高性能AE | --- | --- | --- | --- | 35.6 | 15 | 50.6 | 0 | 4 | H31-A-005-02 | H31-A-005-02 | R6.3
2064 | 萩土木建築事務所 | 9号橋(仮称) A2橋台(逆T式橋台、組杭深礎基礎) |  | 34°19′33" | 131°23′31" | A2橋台 | 4 | RC | 橋台 | 底版 | 1.25 | 10 | 12.7 | --- | 高炉B種 | 高性能AE | --- | --- | --- | --- | 34.4 | 15 | 45.9 | 0.4 | 21 | H31-A-005-03 | H31-A-005-03 | R6.3
2065 | 萩土木建築事務所 | 9号橋(仮称) A2橋台(逆T式橋台、組杭深礎基礎) |  | 34°19′33" | 131°23′31" | A2橋台 | 4 | RC | 橋台 | 底版 | 1.25 | 10 | 12.7 | --- | 高炉B種 | 高性能AE | --- | --- | --- | --- | 35.3 | 15 | 49.5 | 0.15 | 6 | H31-A-005-04 | H31-A-005-04 | R6.3
2066 | 萩土木建築事務所 | 9号橋(仮称) A2橋台(逆T式橋台、組杭深礎基礎) |  | 34°19′33" | 131°23′31" | A2橋台 | 5 | RC | 橋台 | たて壁 | 3.3 | 2.2 | 12.7 | --- | 高炉B種 | 高性能AE | --- | 補強鉄筋Ａ | 0.32 | 0.09 | 33.3 | 21 | 62.2 | 0.4 | 33 | H31-A-005-05 | H31-A-005-05 | R6.3
2067 | 萩土木建築事務所 | 9号橋(仮称) A2橋台(逆T式橋台、組杭深礎基礎) |  | 34°19′33" | 131°23′31" | A2橋台 | 6 | RC | 橋台 | たて壁 | 3.2 | 2.2 | 12.7 | --- | 高炉B種 | 高性能AE | --- | 補強鉄筋Ａ | 0.37 | 0.12 | 36.7 | 23 | 66.8 | 0.1 | 14 | H31-A-005-06 | H31-A-005-06 | R6.3
2068 | 萩土木建築事務所 | 9号橋(仮称) A2橋台(逆T式橋台、組杭深礎基礎) |  | 34°19′33" | 131°23′31" | A2橋台 | 6 | RC | 橋台 | 胸壁 | 2.86 | 0.5 | 12.7 | --- | 高炉B種 | 高性能AE | --- | --- | 0.36 | 0.36 | 34.2 | 26 | 51.5 | 0.15 | 15 | H31-A-005-07 | H31-A-005-07 | R6.3
2069 | 萩土木建築事務所 | 9号橋(仮称) P1橋脚(張出式橋脚、大口径深礎杭) |  | 34°19′33" | 131°23′31" | P1橋脚 | 2 | RC | 橋脚 | 柱 | 3.6 | 2.5 | 5.5 | --- | 高炉B種 | 高性能AE | --- | --- | --- | --- | 35.5 | 10 | 52.5 | 0 | 13 | R2-P-001-01 | R2-P-001-01 | R6.3
2070 | 萩土木建築事務所 | 9号橋(仮称) P1橋脚(張出式橋脚、大口径深礎杭) |  | 34°19′33" | 131°23′31" | P1橋脚 | 2 | RC | 橋脚 | 柱 | 3.6 | 2.5 | 5.5 | --- | 高炉B種 | 高性能AE | --- | --- | --- | --- | 34.5 | 15 | 62.9 | 0 | 7 | R2-P-001-02 | R2-P-001-02 | R6.3
2071 | 萩土木建築事務所 | 9号橋(仮称) P1橋脚(張出式橋脚、大口径深礎杭) |  | 34°19′33" | 131°23′31" | P1橋脚 | 3 | RC | 橋脚 | 柱 | 3.6 | 2.5 | 5.5 | --- | 高炉B種 | 高性能AE | --- | --- | --- | --- | 31.5 | 12 | 52.2 | 0 | 21 | R2-P-001-03 | R2-P-001-03 | R6.3
2072 | 萩土木建築事務所 | 9号橋(仮称) P1橋脚(張出式橋脚、大口径深礎杭) |  | 34°19′33" | 131°23′31" | P1橋脚 | 3 | RC | 橋脚 | 柱 | 3.6 | 2.5 | 5.5 | --- | 高炉B種 | 高性能AE | --- | --- | --- | --- | 33.3 | 14 | 62.6 | 0 | 8 | R2-P-001-04 | R2-P-001-04 | R6.3
2073 | 萩土木建築事務所 | 9号橋(仮称) P1橋脚(張出式橋脚、大口径深礎杭) |  | 34°19′33" | 131°23′31" | P1橋脚 | 4 | RC | 橋脚 | 柱 | 3.7 | 2.5 | 11 | --- | 高炉B種 | 高性能AE | --- | --- | --- | --- | 32 | 15 | 59.3 | 0 | 23 | R2-P-001-05 | R2-P-001-05 | R6.3
2074 | 萩土木建築事務所 | 松陰大橋 P4橋脚 |  | 34°24′28" | 131°24′43" | 橋脚コンクリート巻立て | 8 | RC | 橋脚 | その他 | 2.1 | 0.25 | 2.9 | --- | 高炉B種 | AE減水剤 | --- | --- | --- | --- | 34.5 | 28 | --- | 0 |  | R3-P-001-01 | R3-P-001-01 | R6.3
2075 | 萩土木建築事務所 | 松陰大橋 P4橋脚 |  | 34°24′28" | 131°24′43" | 橋脚コンクリート巻立て | 9 | RC | 橋脚 | その他 | 1.8 | 0.25 | 2.9 | --- | 高炉B種 | AE減水剤 | --- | --- | --- | --- | 32 | 27 | --- | 0 | 8 | R3-P-001-02 | R3-P-001-02 | R6.3
2076 | 萩土木建築事務所 | 松陰大橋 P4橋脚 |  | 34°24′28" | 131°24′43" | 橋脚コンクリート巻立て | 9 | RC | 橋脚 | その他 | 1.8 | 0.25 | 2.9 | --- | 高炉B種 | AE減水剤 | --- | --- | --- | --- | 30.6 | 29 | --- | 0.1 | 8 | R3-P-001-03 | R3-P-001-03 | R6.3
2077 | 萩土木建築事務所 | 松陰大橋 P4橋脚 |  | 34°24′28" | 131°24′43" | 橋脚コンクリート巻立て | 9 | RC | 橋脚 | その他 | 2.16 | 0.25 | 2.9 | --- | 高炉B種 | AE減水剤 | --- | --- | --- | --- | 33.1 | 23 | --- | 0.1 | 12 | R3-P-001-04 | R3-P-001-04 | R6.3
2078 | 萩土木建築事務所 | 松陰大橋 P5橋脚 |  | 34°24′28" | 131°24′44" | 橋脚コンクリート巻立て | 12 | RC | 橋脚 | その他 | 2.1 | 0.25 | 2.9 | --- | 高炉B種 | AE減水剤 | --- | --- | --- | --- | 34.4 | 8 | --- | 0.08 |  | R4-P-001-01 | R4-P-001-01 | R6.3
2079 | 萩土木建築事務所 | 松陰大橋 P5橋脚 |  | 34°24′28" | 131°24′44" | 橋脚コンクリート巻立て | 12 | RC | 橋脚 | その他 | 1.8 | 0.25 | 2.9 | --- | 高炉B種 | AE減水剤 | --- | --- | --- | --- | 33.1 | 9 | --- | 0.08 | 8 | R4-P-001-02 | R4-P-001-02 | R6.3
2080 | 萩土木建築事務所 | 松陰大橋 P5橋脚 |  | 34°24′28" | 131°24′44" | 橋脚コンクリート巻立て | 1 | RC | 橋脚 | その他 | 1.8 | 0.25 | 2.9 | --- | 高炉B種 | AE減水剤 | --- | --- | --- | --- | 31.9 | 13 | --- | 0.06 | 16 | R4-P-001-03 | R4-P-001-03 | R6.3
2081 | 萩土木建築事務所 | 松陰大橋 P5橋脚 |  | 34°24′28" | 131°24′44" | 橋脚コンクリート巻立て | 1 | RC | 橋脚 | その他 | 1.8 | 0.25 | 2.9 | --- | 高炉B種 | AE減水剤 | --- | --- | --- | --- | 30.5 | 9 | --- | 0.06 | 8 | R4-P-001-04 | R4-P-001-04 | R6.3
2082 | 萩土木建築事務所 | 松陰大橋 P5橋脚 |  | 34°24′28" | 131°24′44" | 橋脚コンクリート巻立て | 1 | RC | 橋脚 | その他 | 0.9 | 0.25 | 2.9 | --- | 高炉B種 | AE減水剤 | --- | --- | --- | --- | 29.5 | 6 | --- | 0.06 | 10 | R4-P-001-05 | R4-P-001-05 | R6.3
2083 | 周南土木建築事務所 | 山田川樋門 |  | 33°59′29" | 131°57′37" | 樋門翼壁 | 1 | RC | その他 | 底版 | 0.4 | 0.4 | 2.4 | --- | 高炉B種 | AE減水剤 | --- | --- | --- | --- | 32 | 9 | --- | 0 |  | R2-X-001-01 | R2-X-001-01 | R6.3
2084 | 周南土木建築事務所 | 山田川樋門 |  | 33°59′29" | 131°57′37" | 樋門翼壁 | 1 | RC | その他 | 側壁 | 1.9 | 0.4 | 2.4 | --- | 高炉B種 | AE減水剤 | --- | --- | --- | --- | 32 | 9 | --- | 0 | 2 | R2-X-001-02 | R2-X-001-02 | R6.3
2085 | 周南土木建築事務所 | 山田川樋門 |  | 33°59′29" | 131°57′37" | 樋門翼壁 | 12 | RC | その他 | 底版 | 0.4 | 0.4 | 5.4 | --- | 高炉B種 | AE減水剤 | --- | --- | --- | --- | 31.5 | 11 | --- | 0 |  | R2-X-001-03 | R2-X-001-03 | R6.3
2086 | 周南土木建築事務所 | 山田川樋門 |  | 33°59′29" | 131°57′37" | 樋門 | 12 | RC | ボックスカルバート | 底版 | 0.5 | 0.5 | 12 | --- | 高炉B種 | AE減水剤 | --- | --- | --- | --- | 30.7 | 11 | 21.2 | 0 |  | R2-X-001-04 | R2-X-001-04 | R6.3
2087 | 周南土木建築事務所 | 山田川樋門 |  | 33°59′29" | 131°57′37" | 樋門 | 12 | RC | ボックスカルバート | 側壁・頂版 | 3 | 0.6 | 12 | --- | 高炉B種 | AE減水剤 | --- | --- | --- | --- | 32.6 | 8 | 27.9 | 0 | 14 | R2-X-001-05 | R2-X-001-05 | R6.3
2088 | 周南土木建築事務所 | 山田川樋門 |  | 33°59′29" | 131°57′37" | 樋門 | 1 | RC | 床版 | 側壁・頂版 | 3 | 0.6 | 12 | --- | 高炉B種 | AE減水剤 | --- | --- | --- | --- | 29.5 | 7 | 10.3 | 0 | 19 | R2-X-001-06 | R2-X-001-06 | R6.3
2089 | 周南土木建築事務所 | 小瀬戸橋 |  | 34°58′49" | 131°46′11" | P1橋脚 | 12 | RC | 橋脚 | 柱 | 1.8 | 0.25 | 1.8 | --- | 高炉B種 | AE減水剤 | --- | --- | --- | --- | 43.6 | 15 | --- | 0.1 | 64 | R3-P-002-01 | R3-P-002-01 | R6.3
2090 | 周南土木建築事務所 | 小瀬戸橋 |  | 34°58′49" | 131°46′11" | P1橋脚 | 1 | RC | 橋脚 | 柱 | 1.8 | 0.25 | 1.8 | --- | 高炉B種 | AE減水剤 | --- | --- | --- | --- | 45.9 | 11 | 17 | 0.2 | 25 | R3-P-002-02 | R3-P-002-02 | R6.3
2091 | 周南土木建築事務所 | 小瀬戸橋 橋梁上部工 |  | 33°58′38" | 131°46′21" | 地覆（左側） | 2 | RC | 地覆 | その他 | 0.525 | 0.525 | 0.5 | 6 | 早強 | AE減水剤 | --- | --- | --- | 0.34 | 33.5 | 10 | 26.8 | 0 |  | R4-X-001-01 | R4-X-001-01 | R6.3
2092 | 周南土木建築事務所 | 小瀬戸橋 橋梁上部工 |  | 33°58′38" | 131°46′21" | 地覆（右側） | 3 | RC | 地覆 | その他 | 0.525 | 0.525 | 0.5 | 4 | 高炉B種 | AE減水剤 | --- | --- | --- | 0.34 | 34.1 | 17 | 22.6 | 0 |  | R4-X-001-02 | R4-X-001-02 | R6.3
2093 | 下関土木建築事務所 | 上山田橋(仮称)A2橋台 |  |  |  | 箱式橋台 | 12 | RC | 橋台 | 底版 | 1.5 | 15.4 | 13 | --- | 高炉B種 | AE減水剤 | --- | --- | --- | --- | 36.8 | 13 | --- | 0 |  | R2-A-003-01 | R2-A-003-01 | R6.3
2094 | 下関土木建築事務所 | 上山田橋(仮称)A2橋台 |  |  |  | 箱式橋台 | 12 | RC | 橋台 | その他 | 3.6 | 1.4 | 13 | --- | 高炉B種 | AE減水剤 | --- | 補強鉄筋Ａ+Ｂ | 0.41 | 0.11 | 32.8 | 12 | 50.9 | 0.1 | 14 | R2-A-003-02 | R2-A-003-02 | R6.3
2095 | 下関土木建築事務所 | 上山田橋(仮称)A2橋台 |  |  |  | 箱式橋台 | 1 | RC | 橋台 | その他 | 3.6 | 1.4 | 13 | --- | 高炉B種 | AE減水剤 | --- | 補強鉄筋Ａ+Ｂ | 0.41 | 0.11 | 34.9 | 8 | 51.4 | 0 | 30 | R2-A-003-03 | R2-A-003-03 | R6.3
2096 | 宇部土木建築事務所 | 上五ノ瀬橋 |  | 34°5′54.1" | 131°13'26.9" | A1橋台 | 11 | RC | 橋台 | 底版 | 1 | 3.1 | 15.66 | --- | 高炉B種 | AE減水剤 | --- | --- | --- | --- | 23.8 | 12 | --- | 0 |  | R5-A-001-01 | R5-A-001-01 | R7.3
2097 | 宇部土木建築事務所 | 上五ノ瀬橋 |  | 34°5′54.1" | 131°13'26.9" | A1橋台 | 12 | RC | 橋台 | たて壁 | 2.92 | 1.3 | 14.07 | --- | 高炉B種 | AE減水剤 | --- | 補強鉄筋Ａ+Ｂ | 0.35 | 0.12 | 27.3 | 7 | 40.9 | 0 | 31 | R5-A-001-02 | R5-A-001-02 | R7.3
2098 | 宇部土木建築事務所 | 上五ノ瀬橋 |  | 34°5′54.1" | 131°13'26.9" | A1橋台 | 1 | RC | 橋台 | 胸壁 | 1.38 | 0.4 | 14.38 | --- | 高炉B種 | AE減水剤 | --- | --- | --- | --- | 37.4 | 8 | 19.6 | 0 | 19 | R5-A-001-03 | R5-A-001-03 | R7.3
2099 | 宇部土木建築事務所 | 銭ケ原橋 |  | 34°2′47" | 131°12′5" | A1橋台 | 2 | RC | 橋台 | 底版 | 0.8 | 2.8 | 10.91 | --- | 高炉B種 | AE減水剤 | --- | --- | 0.14 | 0.14 | 34.3 | 11 | --- | 0 |  | R2-A-004-01 | R2-A-004-01 | R7.3
2100 | 宇部土木建築事務所 | 銭ケ原橋 |  | 34°2′47" | 131°12′5" | A1橋台 | 2 | RC | 橋台 | たて壁 | 3.46 | 1.3 | 10.91 | --- | 高炉B種 | AE減水剤 | --- | --- | 0.19 | 0.08 | 37.2 | 8 | 37.2 | 0 | 15 | R2-A-004-02 | R2-A-004-02 | R7.3
2101 | 宇部土木建築事務所 | 銭ケ原橋 |  | 34°2′47" | 131°12′5" | A1橋台 | 2 | RC | 橋台 | 胸壁 | 0.58 | 0.5 | 10.91 | --- | 高炉B種 | AE減水剤 | --- | --- | 0.23 | 0.23 | 37.2 | 11 | 37.2 | 0 | 6 | R2-A-004-03 | R2-A-004-03 | R7.3
2102 | 宇部土木建築事務所 | 銭ケ原橋 |  | 34°2′47" | 131°12′5" | A2橋台 | 10 | RC | 橋台 | 底版 | 0.8 | 2.8 | 10.88 | --- | 高炉B種 | AE減水剤 | --- | --- | 0.14 | 0.14 | 37.1 | 24 | --- | 0 |  | R2-A-005-01 | R2-A-005-01 | R7.3
2103 | 宇部土木建築事務所 | 銭ケ原橋 |  | 34°2′47" | 131°12′5" | A2橋台 | 11 | RC | 橋台 | たて壁 | 3.46 | 1.3 | 10.88 | --- | 高炉B種 | AE減水剤 | --- | --- | 0.19 | 0.08 | 36.4 | 17 | 39.4 | 0 | 19 | R2-A-005-02 | R2-A-005-02 | R7.3
2104 | 宇部土木建築事務所 | 銭ケ原橋 |  | 34°2′47" | 131°12′5" | A2橋台 | 11 | RC | 橋台 | 胸壁 | 0.67 | 0.5 | 10.88 | --- | 高炉B種 | AE減水剤 | --- | --- | 0.23 | 0.23 | 35 | 20 | --- | 0 | 7 | R2-A-005-03 | R2-A-005-03 | R7.3
2105 | 宇部土木建築事務所 | 場所打ちボックスカルバート |  | 34°16′29" | 131°21′08" | 3ブロック | 2 | RC | ボックスカルバート | 頂版 | 5.8 | 0.8 | 10 | 5 | 高炉B種 | AE減水剤 | --- | 補強鉄筋Ａ | 0.33 | 0.31 | 21.8 | 13 | 41.5 | 0 | 76 | R5-B-001-01 | R5-B-001-01 | R7.3
2106 | 宇部土木建築事務所 | 場所打ちボックスカルバート |  | 34°16′29" | 131°21′08" | 4ブロック | 1 | RC | ボックスカルバート | 側壁 | 2.4 | 1.2 | 8.2 | 4.1 | 高炉B種 | AE減水剤 | --- | 補強鉄筋Ａ | 0.4 | 0.4 | 34.6 | 6 | --- | 0 | 54 | R5-B-002-01 | R5-B-002-01 | R7.3
2107 | 宇部土木建築事務所 | 場所打ちボックスカルバート |  | 34°16′29" | 131°21′08" | 4ブロック | 1 | RC | ボックスカルバート | 側壁 | 2.2 | 1.2 | 8.2 | 4.1 | 高炉B種 | AE減水剤 | --- | 補強鉄筋Ａ | 0.39 | 0.39 | 35.3 | 9 | 34.4 | 0 | 7 | R5-B-002-02 | R5-B-002-02 | R7.3
2108 | 宇部土木建築事務所 | 場所打ちボックスカルバート |  | 34°16′29" | 131°21′08" | 4ブロック | 1 | RC | ボックスカルバート | 頂版 | 1.6 | 6.4 | 8.2 | 4.1 | 高炉B種 | AE減水剤 | --- | 補強鉄筋Ａ | 0.28 | 0.21 | 31.1 | 6 | 31.5 | 0 | 10 | R5-B-002-03 | R5-B-002-03 | R7.3
2109 | 宇部土木建築事務所 | 3号橋梁 |  | 34°18′04" | 131°22′12" | 橋脚躯体工 | 9 | RC | 橋脚 | 底版 | 2.4 | 2.4 | 7.5 | --- | 高炉B種 | AE減水剤 | --- | --- | 0.46 | 0.46 | 24.5 | 29 | --- | 0.3 |  | R5-P-001-01 | R5-P-001-01 | R7.3
2110 | 宇部土木建築事務所 | 3号橋梁 |  | 34°18′04" | 131°22′12" | 橋脚躯体工 | 9 | RC | 橋脚 | 柱 | 3.3 | 2.5 | 6.5 | --- | 高炉B種 | AE減水剤 | --- | --- | 0.38 | 0.38 |  | 26 | 68.6 | 0 | 10 | R5-P-001-02 | R5-P-001-02 | R7.3
2111 | 宇部土木建築事務所 | 3号橋梁 |  | 34°18′04" | 131°22′12" | 橋脚躯体工 | 10 | RC | 橋脚 | 柱 | 3.6 | 2.5 | 6.5 | --- | 高炉B種 | AE減水剤 | --- | --- | 0.38 | 0.38 | 32.1 | 21 | --- | 0 | 13 | R5-P-001-03 | R5-P-001-03 | R7.3
2112 | 宇部土木建築事務所 | 3号橋梁 |  | 34°18′04" | 131°22′12" | 橋脚躯体工 | 11 | RC | 橋脚 | 柱 | 3.6 | 2.5 | 6.5 | --- | 高炉B種 | AE減水剤 | --- | --- | 0.38 | 0.38 | 34.6 | 17 | --- | 0 | 28 | R5-P-001-04 | R5-P-001-04 | R7.3
2113 | 宇部土木建築事務所 | 3号橋梁 |  | 34°18′04" | 131°22′12" | 橋脚躯体工 | 12 | RC | 橋脚 | 柱 | 2.8 | 2.5 | 12.5 | --- | 高炉B種 | AE減水剤 | --- | --- | 0.57 | 0.57 | 32.9 | 15 | --- | 0 | 33 | R5-P-001-05 | R5-P-001-05 | R7.3
2114 | 宇部土木建築事務所 | 2号橋 |  | 34°17′06.05308" | 131°21′23.45044" | P2橋脚工 | 11 | RC | 橋脚 | 底版 | 2.5 | 9 | 10.5 | --- | 高炉B種 | AE減水剤 | --- | --- | --- | 0.21 | 32.9 | 12 | --- | 0 |  | R5-P-002-01 | R5-P-002-01 | R7.3
2115 | 宇部土木建築事務所 | 2号橋 |  | 34°17′06.05308" | 131°21′23.45044" | P2橋脚工 | 12 | RC | 橋脚 | たて壁 | 3.7 | 3.5 | 6.5 | --- | 高炉B種 | AE減水剤 | --- | --- | --- | 0.37 | 33.4 | 5 | 57.5 | 0 | 13 | R5-P-002-02 | R5-P-002-02 | R7.3
2116 | 宇部土木建築事務所 | 2号橋 |  | 34°17′06.05308" | 131°21′23.45044" | P2橋脚工 | 1 | RC | 橋脚 | たて壁 | 3.6 | 3.5 | 6.5 | --- | 高炉B種 | AE減水剤 | --- | --- | --- | 0.38 | 35.3 | 9 | --- | 0 | 36 | R5-P-002-03 | R5-P-002-03 | R7.3
2117 | 宇部土木建築事務所 | 2号橋 |  | 34°17′06.05308" | 131°21′23.45044" | P2橋脚工 | 2 | RC | 橋脚 | 頂版 | 3.33 | 3.5 | 12.5 | --- | 高炉B種 | AE減水剤 | --- | --- | --- | 0.58 | 34.6 | 6 | --- | 0 | 34 | R5-P-002-04 | R5-P-002-04 | R7.3
2118 | 宇部土木建築事務所 | 3号函渠工 |  | 34°16′42" | 131°21′18” | ボックスカルバート | 10 | RC | ボックスカルバート | 底版 | 0.5 | 7.54 | 4 | --- | 高炉B種 | AE減水剤 | --- | --- | --- | --- | 30.5 | 20 | --- | 0 |  | R5-B-003-01 | R5-B-003-01 | R7.3
2119 | 宇部土木建築事務所 | 3号函渠工 |  | 34°16′42" | 131°21′18” | ボックスカルバート | 10 | RC | ボックスカルバート | 底版 | 0.5 | 7.54 | 4 | --- | 高炉B種 | AE減水剤 | --- | --- | --- | --- | 31.8 | 18 | --- | 0 |  | R5-B-003-02 | R5-B-003-02 | R7.3
2120 | 宇部土木建築事務所 | 3号函渠工 |  | 34°16′42" | 131°21′18” | ボックスカルバート | 11 | RC | ボックスカルバート | 側壁・頂版 | 4.9 | 7.54 | 0.5 | 3.75 | 高炉B種 | AE減水剤 | --- | --- | 0.62 | 0.18 | 31.6 | 19 | 34.6 | 0.75 | 31 | R5-B-003-03 | R5-B-003-03 | R7.3
2121 | 宇部土木建築事務所 | 3号函渠工 |  | 34°16′42" | 131°21′18” | ボックスカルバート | 11 | RC | ボックスカルバート | 側壁・頂版 | 4.9 | 7.54 | 0.5 | 3.75 | 高炉B種 | AE減水剤 | --- | --- | 0.62 | 0.18 | 34.3 | 15 | 34.6 | 0 | 36 | R5-B-003-04 | R5-B-003-04 | R7.3
2122 | 宇部土木建築事務所 | 3号函渠工 |  | 34°16′42" | 131°21′18” | ボックスカルバート | 11 | RC | ボックスカルバート | 底版 | 1 | 4 | 0.5 | --- | 高炉B種 | AE減水剤 | --- | --- | --- | --- | 34.6 | 12 | --- | 0 |  | R5-B-003-05 | R5-B-003-05 | R7.3
2123 | 宇部土木建築事務所 | №79+17.449付近ボックスカルバート |  | 34°16′42" | 131°21′16” | 1ブロック | 11 | RC | ボックスカルバート | 底版 | 0.8 | 0.8 | 11.99 | --- | 高炉B種 | AE減水剤 | --- | --- | --- | --- | 36.6 | 11 | --- | 0 |  | R5-B-004-01 | R5-B-004-01 | R7.3
2124 | 宇部土木建築事務所 | №79+17.449付近ボックスカルバート |  | 34°16′42" | 131°21′16” | 1ブロック | 1 | RC | ボックスカルバート | 側壁・頂版 | 6.4 | 0.8 | 11.99 | 4.25 | 高炉B種 | AE減水剤 | --- | --- | --- | --- | 38.2 | 11 | 37.2 | 0 | 50 | R5-B-004-02 | R5-B-004-02 | R7.3
2125 | 宇部土木建築事務所 | №79+17.449付近ボックスカルバート |  | 34°16′42" | 131°21′16” | 2ブロック | 12 | RC | ボックスカルバート | 底版 | 0.8 | 0.8 | 11.237 | --- | 高炉B種 | AE減水剤 | --- | --- | --- | --- | 34.1 | 12 | --- | 0 |  | R5-B-005-01 | R5-B-005-01 | R7.3
2126 | 宇部土木建築事務所 | №79+17.449付近ボックスカルバート |  | 34°16′42" | 131°21′16” | 2ブロック | 2 | RC | ボックスカルバート | 側壁・頂版 | 6.4 | 0.8 | 11.237 | 3.75 | 高炉B種 | AE減水剤 | --- | --- | --- | --- | 32.8 | 12 | 37.5 | 0 | 71 | R5-B-005-02 | R5-B-005-02 | R7.3
2127 | 宇部土木建築事務所 | №79+17.449付近ボックスカルバート |  | 34°16′42" | 131°21′16” | 3ブロック | 11 | RC | ボックスカルバート | 底版 | 0.8 | 0.8 | 11.247 | --- | 高炉B種 | AE減水剤 | --- | --- | --- | --- | 33.1 | 12 | --- | 0 |  | R5-B-006-01 | R5-B-006-01 | R7.3
2128 | 宇部土木建築事務所 | №79+17.449付近ボックスカルバート |  | 34°16′42" | 131°21′16” | 3ブロック | 1 | RC | ボックスカルバート | 側壁・頂版 | 6.4 | 0.8 | 11.247 | 3.75 | 高炉B種 | AE減水剤 | --- | --- | --- | --- | 33.3 | 8 | 38.2 | 0 | 62 | R5-B-006-02 | R5-B-006-02 | R7.3
2129 | 宇部土木建築事務所 | 函渠工（ボックスカルバート工） |  |  |  | 1ブロック | 5 | RC | ボックスカルバート | 底版 | 0.8 | 10 | 5.6 | --- | 普通 | AE減水剤 | --- | --- | --- | --- | 35.4 | 23 | --- | 0 |  | R5-B-007-01 | R5-B-007-01 | R7.3
2130 | 宇部土木建築事務所 | 函渠工（ボックスカルバート工） |  |  |  | 1ブロック | 7 | RC | ボックスカルバート | 側壁・頂版 | 5.8 | 10 | 0.8 | 3.3 | 普通 | AE減水剤 | 膨張材 | --- | 5 | 0 | 38.4 | 26 | 65.9 | 0 | 50 | R5-B-007-02 | R5-B-007-02 | R7.3
2131 | 宇部土木建築事務所 | 函渠工（ボックスカルバート工） |  |  |  | 1ブロック（ウイング部） | 7 | RC | ボックスカルバート | その他 | 6.7 | 0.6 | 16.8 | --- | 普通 | AE減水剤 | 膨張材 | --- | --- | --- | 38.4 | 26 | 65.9 | 0 | 50 | R5-B-008-01 | R5-B-008-01 | R7.3
2132 | 宇部土木建築事務所 | 函渠工（ボックスカルバート工） |  |  |  | 2ブロック | 6 | RC | ボックスカルバート | 底版 | 0.8 | 10 | 5.6 | --- | 普通 | AE減水剤 | --- | --- | --- | --- | 35.2 | 23 | --- | 0 |  | R5-B-009-01 | R5-B-009-01 | R7.3
2133 | 宇部土木建築事務所 | 函渠工（ボックスカルバート工） |  |  |  | 2ブロック | 8 | RC | ボックスカルバート | 側壁・頂版 | 5.8 | 10 | 0.8 | 3.3 | 普通 | AE減水剤 | 膨張材 | --- | 5 | 0 | 35.7 | 32 | 70.7 | 0 | 58 | R5-B-009-02 | R5-B-009-02 | R7.3
2134 | 長門土木建築事務所 | 橋脚 |  | 34°20′30" | 131°11′50" | 張出式橋脚 直接基礎 | 7 | RC | 橋脚 | 底版 | 1.5 | 6 | 6 | --- | 高炉B種 | AE減水剤 | --- | --- | --- | --- | 32.5 | 31 | 47.8 | 0 |  | R4-P-002-01 | R4-P-002-01 | R7.3
2135 | 長門土木建築事務所 | 橋脚 |  | 34°20′30" | 131°11′50" | 張出式橋脚 直接基礎 | 8 | RC | 橋脚 | たて壁 | 3.6 | 2.5 | 4 | --- | 高炉B種 | AE減水剤 | --- | --- | --- | --- | 32.5 | 31 | 74.1 | 0 | 9 | R4-P-002-02 | R4-P-002-02 | R7.3
2136 | 長門土木建築事務所 | 橋脚 |  | 34°20′30" | 131°11′50" | 張出式橋脚 直接基礎 | 8 | RC | 橋脚 | たて壁 | 2.4 | 2.5 | 4 | --- | 高炉B種 | AE減水剤 | --- | --- | --- | --- | 33.8 | 31 | 72.8 | 0 | 9 | R4-P-002-03 | R4-P-002-03 | R7.3
2137 | 長門土木建築事務所 | 橋脚 |  | 34°20′30" | 131°11′50" | 張出式橋脚 直接基礎 | 10 | RC | 橋脚 | たて壁 | 3.6 | 2.5 | 4 | --- | 高炉B種 | AE減水剤 | --- | --- | --- | --- | 32.5 | 25 | 69.1 | 0 | 39 | R4-P-002-04 | R4-P-002-04 | R7.3
2138 | 長門土木建築事務所 | 橋脚 |  | 34°20′30" | 131°11′50" | 張出式橋脚 直接基礎 | 10 | RC | 橋脚 | たて壁 | 3.6 | 2.5 | 4 | --- | 高炉B種 | AE減水剤 | --- | --- | --- | --- | 33.9 | 31 | 64.7 | 0 | 11 | R4-P-002-05 | R4-P-002-05 | R7.3
2139 | 長門土木建築事務所 | 橋脚 |  | 34°20′30" | 131°11′50" | 張出式橋脚 直接基礎 | 10 | RC | 橋脚 | たて壁 | 3.6 | 2.5 | 4 | --- | 高炉B種 | AE減水剤 | --- | --- | --- | --- | 33.4 | 20 | 57 | 0 | 12 | R4-P-002-06 | R4-P-002-06 | R7.3
2140 | 長門土木建築事務所 | 橋脚 |  | 34°20′30" | 131°11′50" | 張出式橋脚 直接基礎 | 11 | RC | 橋脚 | たて壁 | 3.6 | 2.5 | 4 | --- | 高炉B種 | AE減水剤 | --- | --- | --- | --- | 34.2 | 15 | 54.9 | 0 | 23 | R4-P-002-07 | R4-P-002-07 | R7.3
2141 | 長門土木建築事務所 | 橋脚 |  | 34°20′30" | 131°11′50" | 張出式橋脚 直接基礎 | 12 | RC | 橋脚 | たて壁 | 2.925～3.225 | 2.5 | 7.5 | --- | 高炉B種 | AE減水剤 | --- | --- | --- | --- | 35.3 | 9 | 45.5 | 0 | 34 | R4-P-002-08 | R4-P-002-08 | R7.3
注１）補強材料によるひびわれ抑制対策については、今後も施工済箇所から順次掲載する予定としている。
注２）最高温度数値の未記入箇所（---）は温度計測を実施していないリフト又はブロックを示す。
注３）整理番号の説明 H18- A- 001- 01 事業年度年度：H○○年度 構造物種類：A-橋台、P-橋脚、B-ボックス、W-擁壁、X-その他 構造物番号：001～999 リフト番号：01～99
注４）寸法欄に「幅（長さ）」の項目を追加した(追加年月：H20.10)。橋台・橋脚については橋軸直角方向の幅、擁壁等については長さ方向の寸法を表記している。
注５）材料欄に「鉄筋比(%)」の項目を追加した(追加年月：H22.2)。 橋台たて壁・胸壁、橋脚柱、擁壁等について「実施」鉄筋比を示しているほか、補強鉄筋を施工したリフトについては「補強検討前」鉄筋比を参考として示した。 鉄筋比の算出方法については「コンクリート構造物ひび割れ抑制対策資料（H19.10）」を参照のこと。
注６）橋梁座標はH28.３以降の橋梁のみを追加記載しています（随時作業中）
橋梁座標表示色凡例
事業中（施工中）
未調査
座標表示済み（橋梁名検索可能）
Note on T870: FJ-USER: ミスと思われるが鉄筋比の算出が困難
Note on Y423: FJ-USER: 沈下ひび割れ排除
Note on Y511: FJ-USER: 沈下ひび割れ排除
Note on Y514: FJ-USER: 沈下ひび割れ排除
Note on Y515: FJ-USER: 沈下ひび割れ排除
Note on Y822: FJ-USER: 沈下ひび割れ排除
Note on Y823: FJ-USER: 沈下ひび割れ排除
Note on Y824: FJ-USER: 沈下ひび割れ排除
Note on Y993: FJ-USER: 沈下ひび割れ排除